## Planilla1
Municipalidad de Rosario
|  | Secretaría de Planeamiento - Programa de Construcciones Sustentables y Eficiencia Energética |  |  | ORDENANZA Nº 8757/11
Solicitud del Certificado de Aspectos Higrométricos y Eficiencia Energética de las Construcciones
| Nombre y Apellido del Propietario: |  |  | Firma:
| Nombre y Apellido del Profesional: |  |  | Firma:
| Inmueble: Sección: Manzana: Gráfico: S/División: S/Parcela: |  |  | Fecha:
PLANILLA 1: Verificación de Transmitancia Térmica para cerramientos opacos de cada solución constructiva.
1 |  | Techos
|  | Descripción: | Espesor e [m] | Conductividad λ [W/ m K] | Resistencia R [m² K / W]
62 |  | Resistencia Superficial Exterior |  |  | 0.04
205
205
205
205
205
205
205
205
205
205
205
205
25 |  | Resistencia Superficial Interior |  |  | 0.1
|  | Resistencia Térmica Total |  |  | 0.14
0.38 |  | Transmitancia térmica K [W/m² K] |  |  | 7.14
Aclaración: Si el valor de Transmitancia Térmica aparece en color rojo está superando los máximos permitidos.
Note on F28: Si el coeficiente aparece en color rojo está superando los máximos permitidos.

## Datos (hidden)
Nro | Materiales | λ [W/ mK] | R [m².K / W]
1 | Aislantes térmicos - Fieltro de Lana de vidrio de 9 a 10 kg/m3 (ISOVER O SIMILAR) | 0.045
2 | Aislantes térmicos - Fieltro de Lana de vidrio de 11 a 14 kg/m3 (ISOVER O SIMILAR) | 0.043
3 | Aislantes térmicos -Fieltro de Lana de vidrio de 15 a 18 kg/m3 (ROLAC- ISOVER O SIMILAR) | 0.04
4 | Aislantes térmicos -Panel de Lana de vidrio de 19 a 30 kg/m3 (ISOVER, DURLOCK, ASTS O SIMILAR) | 0.037
5 | Aislantes térmicos - Panel de Lana de vidrio de 31 a 45 kg/m3 (ISOVER, ASTS O SIMILAR) | 0.034
6 | Aislantes térmicos - Panel de Lana de vidrio de 46 a 100 kg/m3 (ISOVER O SIMILAR) | 0.033
7 | Aislantes térmicos - Lana mineral de 30 a 50 kg/m3 (WILLICH, ASTS, O SIMILAR) | 0.042
8 | Aislantes térmicos - Lana mineral de 51 a 70 kg/m3 (WILLICH, ASTS O SIMILAR) | 0.04
9 | Aislantes térmicos - Lana mineral de 71 a 150 kg/m3 (WILLICH, ASTS O SIMILAR) | 0.038
10 | Aislantes térmicos - Membrana de espuma polietileno con cara exterior film de aluminio. Esp. 5 mm (ISOLANT O SIMILAR) |  | 0.55
11 | Aislantes térmicos - Membrana de espuma polietileno con cara exterior film de aluminio. Esp. 10 mm (ISOLANT O SIMILAR) |  | 0.66
12 | Aislantes térmicos - Membrana de espuma polietileno con cara exterior film de aluminio. Esp. 15 mm (ISOLANT O SIMILAR) |  | 0.77
13 | Aislantes térmicos - Plancha poliestireno expandido de 15 kg/m3 ( ISOPOR, ASTS O SIMILAR) | 0.037
14 | Aislantes térmicos - Plancha poliestireno de 20 kg/m3 ( ISOPOR, ASTS O SIMILAR) | 0.035
15 | Aislantes térmicos - Plancha poliestireno de 25 kg/m3 (ISOPOR, ASTS O SIMILAR) | 0.033
16 | Aislantes térmicos - Plancha poliestireno de 30 kg/m3 (ISOPOR, ASTS O SIMILAR) | 0.032
17 | Aislantes térmicos - Plancha poliestireno con partículas de grafito de 15 kg/m3 (NEOPOR O SIMILAR) | 0.034
18 | Aislantes térmicos - Plancha poliestireno con partículas de grafito de 20 kg/m3 (NEOPOR O SIMILAR) | 0.031
19 | Aislantes térmicos - Poliestireno expandido en copos a granel | 0.05
20 | Aislantes térmicos - Poliestireno extruido. (POLYFAN O SIMILAR) | 0.028
21 | Aislantes térmicos - Poliuretano (PUR) espuma rígida – entre capas o placas que hacen de barrera de vapor- de 30-60 kg/m3 | 0.024
22 | Aislantes térmicos – Poliuretano (PUR) espuma rígida - Placas aislantes sin protección de 30-60 kg/m3 | 0.027
23 | Aislantes térmicos – Poliuretano (PUR) espuma rígida - Proyectadas in situ, protegidas entre barreras de vapor de 30-60 kg/m3 | 0.022
24 | Aislantes térmicos – Poliuretano (PUR) espuma rígida - Proyectadas in situ, protegidas entre frenos de vapor de 30-60 kg/m3 | 0.024
25 | Camara de aire ventilada. Esp. 2 a 10 cm. |  | 0.1
26 | Camara de aire no ventilada. Entre superficies no metalicas para techos con pendiente mayor a 20%. Esp.1 cm. |  | 0.14
27 | Camara de aire no ventilada. Entre superficies no metalicas para techos con pendiente mayor a 20% Esp.2 cm. |  | 0.15
28 | Camara de aire no ventilada. Entre superficies no metalicas para techos con pendiente mayor a 20% . Esp. 5 a 10 cm. |  | 0.16
29 | Camara de aire no ventilada. Entre superficies no metalicas para techos con pendiente mayor a 20% . Esp. + de 10 cm. |  | 0.1
30 | Camara de aire no ventilada. Entre superficies no metalicas para techos horizontales. Esp.2 a 4 cm. |  | 0.14
31 | Camara de aire no ventilada. Entre superficies no metalicas para techos horizontales. Esp. 5 a 10 cm. |  | 0.15
32 | Camara de aire no ventilada. Entre superficies no metalicas para techos horizontales. Esp. + de 10 cm. |  | 0.10
33 | Camara de aire no ventilada. Una o ambas superficies metalicas para techos con pendiente mayor a 20%. Esp.2 a 4 cm |  | 0.28
34 | Camara de aire no ventilada. Una o ambas superficies metalicas para techos con pendiente mayor a 20%. Esp.5 a 10 cm |  | 0.3
35 | Camara de aire no ventilada. Una o ambas superficies metalicas para techos con pendiente mayor a 20%. Esp.+ 10 cm |  | 0.13
36 | Camara de aire no ventilada. Una o ambas superficies metalicas para techos horizontales. Esp.2 cm. |  | 0.25
37 | Camara de aire no ventilada. Una o ambas superficies metalicas para techos horizontales. Esp.5 a 10 cm |  | 0.27
38 | Camara de aire no ventilada. Una o ambas superficies metalicas para techos horizontales. Esp. + de 10 cm |  | 0.17
39 | Cerámicos - Azulejo común | 1.3
40 | Cerámicos - Baldosa cerámica alta densidad (porcellanato) | 1.3
41 | Cerámicos - Baldosa cerámica esmaltada (doble cocción) | 1
42 | Cerámicos - Baldosa cerámica roja | 0.7
43 | Cerámicos - Gres cerámico | 1.9
44 | Cerámicos - Teja cerámica esmaltada (doble cocción) | 1
45 | Cerámicos - Teja cerámica roja | 0.76
46 | Hormigones - Celulares de 600 kg/m3 | 0.16
47 | Hormigones - Celulares de 800 kg/m3 | 0.22
48 | Hormigones - Celulares de 1000 kg/m3 | 0.3
49 | Hormigones - Celulares de 1200 kg/m3 | 0.4
50 | Hormigones - Celulares de 1400 kg/m3 | 0.5
51 | Hormigones - De arcilla expandida de 700 kg/m3 | 0.22
52 | Hormigones - De arcilla expandida de 800 kg/m3 | 0.29
53 | Hormigones - De arcilla expandida de 900 kg/m3 | 0.35
54 | Hormigones - De arcilla expandida de 1000 kg/m3 | 0.42
55 | Hormigones - De arcilla expandida de 1400 kg/m3 | 0.57
56 | Hormigones - De arcilla expandida de 1600 kg/m3 | 0.89
57 | Hormigones - De cascotes de 1600 kg/m3 | 0.76
58 | Hormigones - De escoria de altos hornos | 1.4
59 | Hormigones - De fibras celulósicas de 300 kg/m3 | 0.09
60 | Hormigones - De fibras celulósicas de 400 kg/m3 | 0.14
61 | Hormigones - De perlitas de poliestireno de 200 kg/m3 (ISOCRET o SIMILAR) | 0.06
62 | Hormigones - De perlitas de poliestireno de 250 kg/m3 (ISOCRET o SIMILAR) | 0.088
63 | Hormigones - De perlitas de poliestireno de 300 kg/m3 (ISOCRET o SIMILAR) | 0.092
64 | Hormigones - De perlitas de poliestireno de 350 kg/m3 (ISOCRET o SIMILAR) | 0.095
65 | Hormigones - De perlitas de poliestireno de 500 kg/m3 | 0.15
66 | Hormigones - De perlitas de poliestireno de 1000 kg/m3 | 0.26
67 | Hormigones - De perlitas de poliestireno de 1300 kg/m3 | 0.35
68 | Hormigones - De piedra de 1800 kg/m3 | 0.97
69 | Hormigones - De piedra de 1900 kg/m3 | 1.09
70 | Hormigones - De piedra de 2000 kg/m3 | 1.16
71 | Hormigones - De piedra de 2200 kg/m3 | 1.4
72 | Hormigones - De piedra de 2400 kg/m3 | 1.63
73 | Hormigones - De piedra de 2500 kg/m3 | 1.74
74 | Hormigones - Armado de piedra de 2500 kg/m3 con armadura de acero (H21) | 2.3
75 | Hormigones - De vermiculita de 500 kg/m3 | 0.14
76 | Hormigones - De vermiculita de 600 kg/m3 | 0.16
77 | Ladrillos - Macizos comunes de 1600 kg/m3 | 0.81
78 | Ladrillos - Macizos comunes de 1800 kg/m3 | 0.91
79 | Ladrillos - Macizos comunes de 2000 kg/m3 | 1.1
80 | Ladrillos - Bloques Ceramicos huecos - 8 x 18 x 33 |  | 0.23
81 | Ladrillos - Bloques Ceramicos huecos - 12 x 18 x 33 |  | 0.36
82 | Ladrillos - Bloques Ceramicos huecos - 18 x 18 x 33 |  | 0.41
83 | Ladrillos - Bloques Ceramicos portantes - 12 x 19 x 33 |  | 0.43
84 | Ladrillos - Bloques Ceramicos portantes - 18 x 19 x 33 |  | 0.46
85 | Ladrillos - Bloques de Hormigon - 10 x 20 x 40 |  | 0.17
86 | Ladrillos - Bloques de Hormigon - 14 x 20 x 40 |  | 0.18
87 | Ladrillos - Bloques de Hormigon - 20 x 20 x 40 |  | 0.2
88 | Ladrillos - Bloques de Hormigon Celular Curado (Tipo RETAK o SIMILAR) | 0.12
89 | Ladrillos - Bloques de Suelo cemento macizos | 0.62
90 | Losas premoldeadas huecas de hormigon de 9.5 cm de espesor (tipo TENSAR O SIMILAR) |  | 0.15
91 | Losas premoldeadas huecas de hormigon de 12 cm de espesor (tipo TENSAR O SIMILAR) |  | 0.16
92 | Losas premoldeadas huecas de hormigon de 16 cm de espesor (tipo TENSAR O SIMILAR) |  | 0.18
93 | Losas premoldeadas huecas de hormigon de 20 cm de espesor (tipo TENSAR O SIMILAR) |  | 0.19
94 | Losas con bovedilla de EPS altura 10 cm con capa de compresion de 5 cm |  | 0.5
95 | Losas con bovedilla de EPS altura 12 cm con capa de compresion de 5 cm |  | 0.54
96 | Losas con bovedilla de EPS altura 16 cm con capa de compresion de 5 cm |  | 0.6
97 | Losas con bovedilla de EPS altura 20 cm con capa de compresion de 5 cm |  | 0.64
98 | Losas de bloques ceramicos huecos altura de bovedilla 12 cm, capa de compresion de 4 cm |  | 0.17
99 | Losas de bloques ceramicos huecos altura de bovedilla 16 cm, capa de compresion de 4 cm |  | 0.19
100 | Losas de bloques ceramicos huecos altura de bovedilla 20 cm, capa de compresion de 5 cm |  | 0.27
101 | Losas de bloques ceramicos huecos altura de bovedilla 9 cm, capa de compresion de 3 cm |  | 0.15
102 | Losas de hormigon alivianado altura de bovedilla 10 cm, capa de compresion de 4 cm |  | 0.11
103 | Losas de hormigon alivianado altura de bovedilla 12 cm, capa de compresion de 4 cm |  | 0.13
104 | Losas de hormigon alivianado altura de bovedilla 15 cm, capa de compresion de 4 cm |  | 0.15
105 | Losas de hormigon alivianado altura de bovedilla 20 cm, capa de compresion de 4 cm |  | 0.17
106 | Maderas naturales - Alerce | 0.14
107 | Maderas naturales - Arce | 0.25
108 | Maderas naturales - Caoba | 0.19
109 | Maderas naturales - Eucalipto | 0.23
110 | Maderas naturales - Fresno | 0.21
111 | Maderas naturales - Guatambú | 0.23
112 | Maderas naturales - Haya | 0.14
113 | Maderas naturales - Nogal | 0.27
114 | Maderas naturales - Pino | 0.16
115 | Maderas naturales - Roble | 0.24
116 | Maderas naturales - Teca | 0.21
117 | Materiales Asfalticos - Fieltro asfáltico | 0.17
118 | Materiales Asfalticos - Membrana asfáltica | 0.7
119 | Materiales Asfalticos - Pintura asfáltica | 0.23
120 | Metales - Acero | 58
121 | Metales - Acero inoxidable | 17
122 | Metales - Aluminio | 204
123 | Metales - Aluminio (aleaciones) | 160
124 | Metales - Bronce | 42
125 | Metales - Cobre | 384
126 | Metales - Estaño | 66.6
127 | Metales - Hierro fundido | 50
128 | Metales - Latón | 110
129 | Metales - Niquel | 90.7
130 | Metales - Plomo | 35
131 | Metales - Titanio | 21.9
132 | Metales - Zinc | 110
133 | Morteros- Revoque termoaislante (ISOLTECO o SIMILAR) | 0.076
134 | Morteros - De áridos livianos - de perlita con yeso 400 kg/m3 | 0.1
135 | Morteros - De áridos livianos - de perlita con yeso 500 kg/m3 | 0.12
136 | Morteros - De áridos livianos - de perlita con yeso 600 kg/m3 | 0.14
137 | Morteros - De áridos livianos - de perlita con yeso 700 kg/m3 | 0.18
138 | Morteros - De áridos livianos - de perlita con cemento 300 kg/m3 | 0.088
139 | Morteros - De áridos livianos - de perlita con cemento 400 kg/m3 | 0.093
140 | Morteros - De áridos livianos - de perlita con cemento 500 kg/m3 | 0.12
141 | Morteros - De áridos livianos - de perlita con cemento 600 kg/m3 | 0.14
142 | Morteros - De áridos livianos - de perlita con cemento 700 kg/m3 | 0.18
143 | Morteros - De cal y arena | 0.7
144 | Morteros - De cemento , cal y arena | 0.93
145 | Morteros - De cemento y arena | 1.16
146 | Morteros - De yeso | 0.57
147 | Morteros - De yeso y arena | 0.65
148 | Paneles autoportantes con nucleo aislante de EPSde 15 kg/m2. Espesor 5 cm (ACIER o SIMILAR) |  | 1.35
149 | Paneles autoportantes con nucleo aislante de EPSde 15 kg/m2. Espesor 7.5 cm (ACIER o SIMILAR) |  | 1.89
150 | Paneles autoportantes con nucleo aislante de EPSde 15 kg/m2. Espesor 10 cm (ACIER o SIMILAR) |  | 2.7
151 | Paneles autoportantes con nucleo aislante de EPSde 15 kg/m2. Espesor 12.5 cm (ACIER o SIMILAR) |  | 3.24
152 | Paneles autoportantes con nucleo aislante de EPSde 15 kg/m2. Espesor 15 cm (ACIER o SIMILAR) |  | 3.78
153 | Paneles autoportantes con nucleo aislante de EPSde 15 kg/m2. Espesor 20 cm (ACIER o SIMILAR) |  | 5.41
154 | Paneles con nucleo aislante de espuma rigida de poliuretano densidad media 40kg/m3 (CINTER o SIMILAR) | 0.022
155 | Polímeros - Linóleo (caucho sintético) | 0.17
156 | Polímeros - Poliamida (Nylon) | 0.25
157 | Polímeros - Policarbonato macizo | 0.23
158 | Polímeros - Policloruro de vinilo rígido (PVC) | 0.16
159 | Polímeros - Polietileno alta densidad | 0.5
160 | Polímeros - Polietileno baja densidad | 0.35
161 | Polímeros - Polimetil metacrilato (Acrílico) | 0.2
162 | Polímeros - Polipropileno | 0.24
163 | Polímeros - Politetrafluoretileno (Teflon) | 0.25
164 | Polímeros - Resina Epoxi | 0.2
165 | Polímeros - Resina Fenólica | 0.3
166 | Polímeros - Resina Poliester | 0.19
167 | Rocas y suelos naturales - Arena | 1.88
168 | Rocas y suelos naturales - Basalto | 2.5
169 | Rocas y suelos naturales - Cuarcita | 6
170 | Rocas y suelos naturales - Granito | 3.5
171 | Rocas y suelos naturales - Mármol | 2.8
172 | Rocas y suelos naturales - Onix | 2.7
173 | Rocas y suelos naturales - Pizarra | 2.2
174 | Rocas y suelos naturales - Pórfido | 3.5
175 | Rocas y suelos naturales - Suelos arcillosos | 1.2
176 | Rocas y suelos naturales - Suelos arenosos | 1.33
177 | Rocas y suelos naturales - Tierra vegetal | 0.6
178 | Rocas y suelos naturales - Travertino | 0.85
179 | Tableros o paneles - De fibrocemento de 600 kg/m3 | 0.15
180 | Tableros o paneles - De fibrocemento de 700 kg/m3 | 0.26
181 | Tableros o paneles - De fibrocemento de 800 kg/m3 | 0.3
182 | Tableros o paneles - De fibrocemento de 1200 kg/m3 | 0.39
183 | Tableros o paneles - De fibrocemento de 1300 kg/m3 | 0.45
184 | Tableros o paneles - De fibrocemento de 1400 kg/m3 | 0.51
185 | Tableros o paneles - De fibrocemento de 1500 kg/m3 | 0.58
186 | Tableros o paneles - De fibrocemento de 1700 kg/m3 | 0.7
187 | Tableros o paneles - De fibrocemento de 1800 kg/m3 | 0.87
188 | Tableros o paneles - De fibrocemento de 2000 kg/m3 | 0.95
189 | Tableros o paneles - De madera contrachapada de 600 kg/m3 | 0.15
190 | Tableros o paneles - De madera terciada de 600 kg/m3 | 0.11
191 | Tableros o paneles - De partículas de madera aglomerada de 200 kg/m3 | 0.06
192 | Tableros o paneles - De partículas de madera aglomerada de 300 kg/m3 | 0.069
193 | Tableros o paneles - De partículas de madera aglomerada de 400 kg/m3 | 0.078
194 | Tableros o paneles - De partículas de madera aglomerada de 500 kg/m3 | 0.087
195 | Tableros o paneles - De partículas de madera aglomerada de 600 kg/m3 | 0.09
196 | Tableros o paneles - De partículas de madera aglomerada de 700 kg/m3 | 0.11
197 | Tableros o paneles - De partículas de madera aglomerada de 800 kg/m3 | 0.13
198 | Tableros o paneles - De partículas de madera aglomerada de 900 kg/m3 | 0.15
199 | Tableros o paneles - De partículas de madera aglomerada de 1000 kg/m3 | 0.17
200 | Tableros o paneles - De roca de yeso de 600 kg/m3 | 0.31
201 | Tableros o paneles - De roca de yeso de 800 kg/m3 | 0.37
202 | Tableros o paneles - De roca de yeso de 1000 kg/m3 | 0.44
203 | Tableros o paneles - De roca de yeso de 1200 kg/m3 | 0.51
204 | Tableros o paneles - De virutas de madera orientadas (OSB) | 0.13
205
Nro | Resistencia Superficial exterior
1 | Techos | 0.04
2 | Paredes Exteriores | 0.04
Nro | Resistencia Superficial interior
1 | Techos | 0.1
2 | Paredes Exteriores | 0.13
Nro | Máximos admisibles
1 | Techos | 0.38
2 | Paredes Exteriores | 0.74
VALORES MÁXIMOS ADMISIBLES DE TRANSMITANCIA TERMICA (K)
SIMBOLO | TIPO DE ENVOLVENTE | W/m2K | OBSERVACIONES
Kt | Techos | 0.38 | Contempla valores de absortancias de la cara externa mayores a 0,80
según IRAM 11605 (requiere min. 5 cm espuma alta resistencia)
Km | Muros exteriores | 0.74 | Contempla Tr según exigencias IRAM 11603 corregida en 2012 con
Rsi 0,25 m2K/W (requiere min. 3 cm espuma alta resistencia)
Kv | Ventanas | 2.8 | Requiere: vidrio simple con cortina exterior - DVH - DVH con Low-e -
DVH con cámara de argón - TVH
Kna | Cerramientos lindantes a locales no acondicionados | 1.6 | Corresponde a tabique de ladrillo cerámico hueco revocado espesor
total 20 cm (reglamentario para muro divisorio de PH)
Kmed | Valor medio ponderado de la envolvente (muros-ventanas) | 1.8 | Para 100 % de vidriado exige: DVH 6+12+6 con Low-e int. o
DVH 6+12+6 con cámara de argón o TVH