## Planilla3
Municipalidad de Rosario
[6 empty] | Secretaria de Planeamiento - Programa de Construcciones Sustentables y Eficiencia Energética |  |  | ORDENANZA Nº 8757/11
Solicitud del Certificado de Aspectos Higrométricos y Eficiencia Energética de las Construcciones
[5 empty] | Nombre y Apellido del Propietario: |  |  |  | Firma:
[5 empty] | Nombre y Apellido del Profesional: |  |  |  | Firma:
[5 empty] | Inmueble: Sección: Manzana: Gráfico: S/División: S/Parcela: |  |  |  | Fecha:
4 |  | 2.8 |  |  | PLANILLA 3: Verificación de Transmitancia Térmica y Factor de Exposición Solar de Cerramientos Transparentes.
[5 empty] | Descripción | Tipo de vidrio | Tipo de protección | Transmit. [W/m2K] | Orientación | Factor de Expos. Solar
1 | 214 | 3 | 3 | 6 |  |  | Sin Proteccion
1 | 214 | 3 | 3 | 6 |  |  | Sin Proteccion
1 | 214 | 3 | 3 | 6 |  |  | Sin Proteccion
1 | 214 | 3 | 3 | 6 |  |  | Sin Proteccion
1 | 214 | 3 | 3 | 6 |  |  | Sin Proteccion
1 | 214 | 3 | 3 | 6 |  |  | Sin Proteccion
1 | 214 | 3 | 3 | 6 |  |  | Sin Proteccion
1 | 214 | 3 | 3 | 6 |  |  | Sin Proteccion
1 | 214 | 3 | 3 | 6 |  |  | Sin Proteccion
1 | 214 | 3 | 3 | 6 |  |  | Sin Proteccion
1 | 214 | 3 | 3 | 6 |  |  | Sin Proteccion
1 | 214 | 3 | 3 | 6 |  |  | Sin Proteccion

## Datos (hidden)
|  | Valor máximo admisible | Transmitancia térmica (K) [W/m² K]
| 1 | Superficies semitransparentes | 2.8
Factor Solar Datos CAVIPLAN |  | Tipo de vidrio | Sin Protección |  | Cortina de enrrollar exterior de madera, PVC o aluminio. |  | Persiana exterior con tablillas inclinadas |  | Parasol horizontal fijo con proporcion 1:2 saliente- altura |  | Parasoles verticales moviles |  | Cortina exterior de tela o toldo. |  | Obstaculos cercano en el horizonte |  | Cortina exterior Microperforada |  | Postigo hermético exterior
|  |  | Transmitancia | FES | Transmitancia | FES | Transmitancia | FES | Transmitancia | FES | Transmitancia | FES | Transmitancia | FES | Transmitancia | FES | Transmitancia | FES | Transmitancia | FES
|  |  | [W/m2K] |  | [W/m2K] |  | [W/m2K] |  | [W/m2K] |  | [W/m2K] |  | [W/m2K] |  | [W/m2K] |  | [W/m2K] |  | [W/m2K]
0.88 | 1 | Monolitico Incoloro (crudo, templado o laminado) 3mm | 5.7 | 0.88 | 2.793 | 0.1936 | 5.7 | 0.22 | 5.7 | 0.4 | 5.7 | 0.264 | 5.7 | 0.22 | 5.7 | 0.22 | 4.9 | 0.22 | 2.793 | 0.1936
0.84 | 2 | Monolitico Incoloro (crudo, templado o laminado) 4mm | 5.7 | 0.84 | 2.793 | 0.1848 | 5.7 | 0.21 | 5.7 | 0.4 | 5.7 | 0.252 | 5.7 | 0.21 | 5.7 | 0.21 | 4.9 | 0.21 | 2.793 | 0.1848
0.82 | 3 | Monolitico Incoloro (crudo, templado o laminado) 6mm | 5.7 | 0.82 | 2.793 | 0.1804 | 5.7 | 0.205 | 5.7 | 0.4 | 5.7 | 0.246 | 5.7 | 0.205 | 5.7 | 0.205 | 4.9 | 0.205 | 2.793 | 0.1804
0.78 | 4 | Monolitico Incoloro (crudo, templado o laminado) 8mm | 5.6 | 0.78 | 2.744 | 0.1716 | 5.6 | 0.195 | 5.6 | 0.4 | 5.6 | 0.234 | 5.6 | 0.195 | 5.6 | 0.195 | 4.8 | 0.195 | 2.744 | 0.1716
0.67 | 5 | Monolitico coloreado en su masa Gris (crudo, templado o laminado) 4mm. (Float Gris / Super Tint VASA o Similar) | 5.7 | 0.67 | 2.793 | 0.1474 | 5.7 | 0.1675 | 5.7 | 0.4 | 5.7 | 0.201 | 5.7 | 0.1675 | 5.7 | 0.1675 | 4.9 | 0.1675 | 2.793 | 0.1474
0.57 | 6 | Monolitico coloreado en su masa Gris (crudo, templado o laminado) 6mm. (Float Gris / Super Tint VASA o Similar) | 5.7 | 0.57 | 2.793 | 0.1254 | 5.7 | 0.1425 | 5.7 | 0.4 | 5.7 | 0.171 | 5.7 | 0.1425 | 5.7 | 0.1425 | 4.9 | 0.1425 | 2.793 | 0.1254
0.68 | 7 | Monolitico coloreado en su masa Bronce (crudo, templado o laminado) 4mm. (Float Bronce / Super Tint VASA o Similar) | 5.7 | 0.68 | 2.793 | 0.1496 | 5.7 | 0.17 | 5.7 | 0.4 | 5.7 | 0.204 | 5.7 | 0.17 | 5.7 | 0.17 | 4.9 | 0.17 | 2.793 | 0.1496
0.62 | 8 | Monolitico coloreado en su masa Bronce (crudo, templado o laminado) 6mm. (Float Bronce / Super Tint VASA o Similar) | 5.7 | 0.62 | 2.793 | 0.1364 | 5.7 | 0.155 | 5.7 | 0.4 | 5.7 | 0.186 | 5.7 | 0.155 | 5.7 | 0.155 | 4.9 | 0.155 | 2.793 | 0.1364
0.69 | 9 | Monolitico coloreado en su masa Verde (crudo, templado o laminado) 4mm. (Float Verde / Super Tint VASA o Similar) | 5.7 | 0.69 | 2.793 | 0.1518 | 5.7 | 0.1725 | 5.7 | 0.4 | 5.7 | 0.207 | 5.7 | 0.1725 | 5.7 | 0.1725 | 4.9 | 0.1725 | 2.793 | 0.1518
0.62 | 10 | Monolitico coloreado en su masa Verde (crudo, templado o laminado) 6mm. (Float Verde / Super Tint VASA o Similar) | 5.7 | 0.62 | 2.793 | 0.1364 | 5.7 | 0.155 | 5.7 | 0.4 | 5.7 | 0.186 | 5.7 | 0.155 | 5.7 | 0.155 | 4.9 | 0.155 | 2.793 | 0.1364
0.51 | 11 | Monolitico coloreado en su masa Verde Intenso (crudo, templado o laminado) 6mm. (Float Evergreen / Super Tint VASA o similar) | 5.7 | 0.51 | 2.793 | 0.1122 | 5.7 | 0.1275 | 5.7 | 0.4 | 5.7 | 0.153 | 5.7 | 0.1275 | 5.7 | 0.1275 | 4.9 | 0.1275 | 2.793 | 0.1122
0.52 | 12 | Monolitico coloreado en su masa Azul Intenso (crudo, templado o laminado) 6mm. (Float Artic Blue / Super Tint VASA o similar) | 5.7 | 0.52 | 2.793 | 0.1144 | 5.7 | 0.13 | 5.7 | 0.4 | 5.7 | 0.156 | 5.7 | 0.13 | 5.7 | 0.13 | 4.9 | 0.13 | 2.793 | 0.1144
0.35 | 13 | Monolitico coloreado en su masa Gris Intenso (crudo, templado o laminado) 6mm. (Float Supergrey / Super Tint VASA o similar) | 5.7 | 0.35 | 2.793 | 0.077 | 5.7 | 0.0875 | 5.7 | 0.4 | 5.7 | 0.105 | 5.7 | 0.0875 | 5.7 | 0.0875 | 4.9 | 0.0875 | 2.793 | 0.077
0.7 | 14 | Laminado Pirolitico Incoloro de baja emisividad 3+3 (Blindex Energy VASA o Similar) | 3.65 | 0.7 | 1.7885 | 0.154 | 3.65 | 0.175 | 3.65 | 0.4 | 3.65 | 0.21 | 3.65 | 0.175 | 3.65 | 0.175 | 2.85 | 0.175 | 1.7885 | 0.154
0.68 | 15 | Laminado Pirolitico Incoloro de baja emisividad 4+4 (Blindex Energy VASA o Similar) | 3.65 | 0.68 | 1.7885 | 0.1496 | 3.65 | 0.17 | 3.65 | 0.4 | 3.65 | 0.204 | 3.65 | 0.17 | 3.65 | 0.17 | 2.85 | 0.17 | 1.7885 | 0.1496
0.7 | 16 | Monolitico Pirolitico Incoloro de baja emisividad (crudo, templado o laminado) 6mm (Energy Advantage Low-E VASA o Similar) | 3.65 | 0.7 | 1.7885 | 0.154 | 3.65 | 0.175 | 3.65 | 0.4 | 3.65 | 0.21 | 3.65 | 0.175 | 3.65 | 0.175 | 2.85 | 0.175 | 1.7885 | 0.154
0.52 | 17 | Monolitico pirolitico de control solar, baja reflectividad y baja emisividad sobre incoloro (crudo, templado o laminado) 6mm. (Solar-E On Clear VASA o Similar) | 3.68 | 0.52 | 1.8032 | 0.1144 | 3.68 | 0.13 | 3.68 | 0.4 | 3.68 | 0.156 | 3.68 | 0.13 | 3.68 | 0.13 | 2.88 | 0.13 | 1.8032 | 0.1144
0.33 | 18 | Monolitico pirolitico de control solar, baja reflectividad y baja emisividad sobre azul intenso (crudo, templado o laminado) 6mm. (Solar-E On Artic Blue VASA o Similar) | 3.68 | 0.33 | 1.8032 | 0.0726 | 3.68 | 0.0825 | 3.68 | 0.4 | 3.68 | 0.099 | 3.68 | 0.0825 | 3.68 | 0.0825 | 2.88 | 0.0825 | 1.8032 | 0.0726
0.34 | 19 | Monolitico pirolitico de control solar, baja reflectividad y baja emisividad sobre verde intenso (crudo, templado o laminado) 6mm. (Solar-E On Evergreen VASA o Similar) | 3.68 | 0.34 | 1.8032 | 0.0748 | 3.68 | 0.085 | 3.68 | 0.4 | 3.68 | 0.102 | 3.68 | 0.085 | 3.68 | 0.085 | 2.88 | 0.085 | 1.8032 | 0.0748
0.41 | 20 | Monolitico pirolitico de control solar, baja reflectividad y baja emisividad sobre azul verdoso (crudo, templado o laminado) 6mm. (Solar-E On Bluegreen VASA o Similar) | 3.68 | 0.41 | 1.8032 | 0.0902 | 3.68 | 0.1025 | 3.68 | 0.4 | 3.68 | 0.123 | 3.68 | 0.1025 | 3.68 | 0.1025 | 2.88 | 0.1025 | 1.8032 | 0.0902
0.36 | 21 | Monolitico pirolitico de control solar, baja reflectividad y baja emisividad sobre gris intenso (crudo, templado o laminado) 6mm. (Solar-E On Grey VASA o Similar) | 3.68 | 0.36 | 1.8032 | 0.0792 | 3.68 | 0.09 | 3.68 | 0.4 | 3.68 | 0.108 | 3.68 | 0.09 | 3.68 | 0.09 | 2.88 | 0.09 | 1.8032 | 0.0792
| 22 | Monolitico Laminado de control solar y reflectividad Baja coating Celeste grisaseo 4+4 (SunGuard Light Blue 52 on clear GUARDIAN o Similar) | 5.7 | 0.6 | 2.793 | 0.132 | 5.7 | 0.15 | 5.7 | 0.4 | 5.7 | 0.18 | 5.7 | 0.15 | 5.7 | 0.15 | 4.9 | 0.15 | 2.793 | 0.132
| 23 | Monolitico Laminado de control solar y reflectividad Baja coating Incoloro 4+4 (SunGuard Neutral Plus 41 on clear GUARDIAN o Similar) | 5.7 | 0.48 | 2.793 | 0.1056 | 5.7 | 0.12 | 5.7 | 0.4 | 5.7 | 0.144 | 5.7 | 0.12 | 5.7 | 0.12 | 4.9 | 0.12 | 2.793 | 0.1056
| 24 | Monolitico Laminado de control solar y reflectividad Media coating Incoloro 4+4 (SunGuard AG 33 on clear GUARDIAN o Similar) | 5.7 | 0.43 | 2.793 | 0.0946 | 5.7 | 0.1075 | 5.7 | 0.4 | 5.7 | 0.129 | 5.7 | 0.1075 | 5.7 | 0.1075 | 4.9 | 0.1075 | 2.793 | 0.0946
0.56 | 25 | Monolitico Laminado de control solar y reflectividad Media coating Azul 4+4 (SunGuard Royal Blue 30 on clear GUARDIAN o Similar) | 5.7 | 0.42 | 2.793 | 0.0924 | 5.7 | 0.105 | 5.7 | 0.4 | 5.7 | 0.126 | 5.7 | 0.105 | 5.7 | 0.105 | 4.9 | 0.105 | 2.793 | 0.0924
0.36 | 26 | Monolitico Laminado de control solar y reflectividad media coating neutro 4+4. (Blindex Solar VASA o Similar) | 5.6 | 0.53 | 2.744 | 0.1166 | 5.6 | 0.1325 | 5.6 | 0.4 | 5.6 | 0.159 | 5.6 | 0.1325 | 5.6 | 0.1325 | 4.8 | 0.1325 | 2.744 | 0.1166
0.32 | 27 | Monolitico Laminado de control solar y reflectividad media coating azul 4+4. (Blindex Solar VASA o Similar) | 5.6 | 0.33 | 2.744 | 0.0726 | 5.6 | 0.0825 | 5.6 | 0.4 | 5.6 | 0.099 | 5.6 | 0.0825 | 5.6 | 0.0825 | 4.8 | 0.0825 | 2.744 | 0.0726
0.46 | 28 | Monolitico Laminado de control solar y reflectividad media coating gris 4+4. (Blindex Solar VASA o Similar) | 5.6 | 0.3 | 2.744 | 0.066 | 5.6 | 0.075 | 5.6 | 0.4 | 5.6 | 0.09 | 5.6 | 0.075 | 5.6 | 0.075 | 4.8 | 0.075 | 2.744 | 0.066
| 29 | Monolitico Laminado de control solar y reflectividad media coating verde 4+4. (Blindex Solar VASA o Similar) | 5.6 | 0.51 | 2.744 | 0.1122 | 5.6 | 0.1275 | 5.6 | 0.4 | 5.6 | 0.153 | 5.6 | 0.1275 | 5.6 | 0.1275 | 4.8 | 0.1275 | 2.744 | 0.1122
| 30 | Monolitico Laminado de control solar y reflectividad Alta coating Gris Plata 4+4 (SunGuard Silver 32 on clear GUARDIAN o Similar) | 5.7 | 0.43 | 2.793 | 0.0946 | 5.7 | 0.1075 | 5.7 | 0.4 | 5.7 | 0.129 | 5.7 | 0.1075 | 5.7 | 0.1075 | 4.9 | 0.1075 | 2.793 | 0.0946
| 31 | Monolitico Laminado de control solar y reflectividad Alta coating Plata Grisaceo 4+4 (SunGuard Silver 20 on clear GUARDIAN o Similar) | 5.7 | 0.22 | 2.793 | 0.0484 | 5.7 | 0.055 | 5.7 | 0.4 | 5.7 | 0.066 | 5.7 | 0.055 | 5.7 | 0.055 | 4.9 | 0.055 | 2.793 | 0.0484
| 32 | Monolitico Laminado de control solar y reflectividad Alta coating Plateado 4+4 (SunGuard Neutral 14 on clear GUARDIAN o Similar) | 5.7 | 0.31 | 2.793 | 0.0682 | 5.7 | 0.0775 | 5.7 | 0.4 | 5.7 | 0.093 | 5.7 | 0.0775 | 5.7 | 0.0775 | 4.9 | 0.0775 | 2.793 | 0.0682
| 33 | Monolitico Laminado de control solar y reflectividad Alta coating Azul Intenso 4+4 (SunGuard Royal Blue 20 on clear GUARDIAN o Similar) | 5.7 | 0.36 | 2.793 | 0.0792 | 5.7 | 0.09 | 5.7 | 0.4 | 5.7 | 0.108 | 5.7 | 0.09 | 5.7 | 0.09 | 4.9 | 0.09 | 2.793 | 0.0792
0.61 | 34 | Monolitico Laminado de control solar y reflectividad Alta coating Bronce espejado 4+4 (SunGuard Reflect GUARDIAN o Similar) | 5.7 | 0.51 | 1.8 | 0.1122 | 5.7 | 0.1275 | 5.7 | 0.4 | 5.7 | 0.153 | 5.7 | 0.1275 | 5.7 | 0.1275 | 4.9 | 0.1275 | 2.793 | 0.1122
0.37 | 35 | Monolìtico Pirolitico de control solar, alta reflectividad y baja emisividad sobre incoloro (crudo, templado o laminado) 6mm. ( Eclipse Advantage VASA o similar) | 3.8 | 0.61 | 1.8 | 0.1342 | 3.8 | 0.1525 | 3.8 | 0.4 | 3.8 | 0.183 | 3.8 | 0.1525 | 3.8 | 0.1525 | 3 | 0.1525 | 1.862 | 0.1342
0.45 | 36 | Monolìtico Pirolitico de control solar, alta reflectividad y baja emisividad sobre azul intenso (crudo, templado o laminado) 6mm. ( Eclipse Advantage VASA o similar) | 3.8 | 0.37 | 1.8 | 0.0814 | 3.8 | 0.0925 | 3.8 | 0.4 | 3.8 | 0.111 | 3.8 | 0.0925 | 3.8 | 0.0925 | 3 | 0.0925 | 1.862 | 0.0814
0.37 | 37 | Monolìtico Pirolitico de control solar, alta reflectividad y baja emisividad sobre azul verdoso (crudo, templado o laminado) 6mm. ( Eclipse Advantage VASA o similar) | 3.8 | 0.45 | 1.8 | 0.099 | 3.8 | 0.1125 | 3.8 | 0.4 | 3.8 | 0.135 | 3.8 | 0.1125 | 3.8 | 0.1125 | 3 | 0.1125 | 1.862 | 0.099
0.41 | 38 | Monolìtico Pirolitico de control solar, alta reflectividad y baja emisividad sobre verde intenso (crudo, templado o laminado) 6mm. ( Eclipse Advantage VASA o similar) | 3.8 | 0.37 | 1.8 | 0.0814 | 3.8 | 0.0925 | 3.8 | 0.4 | 3.8 | 0.111 | 3.8 | 0.0925 | 3.8 | 0.0925 | 3 | 0.0925 | 1.862 | 0.0814
0.46 | 39 | Monolìtico Pirolitico de control solar, alta reflectividad y baja emisividad sobre gris (crudo, templado o laminado) 6mm. ( Eclipse Advantage VASA o similar) | 3.8 | 0.41 | 1.8 | 0.0902 | 3.8 | 0.1025 | 3.8 | 0.4 | 3.8 | 0.123 | 3.8 | 0.1025 | 3.8 | 0.1025 | 3 | 0.1025 | 1.862 | 0.0902
0.78 | 40 | Monolìtico Pirolitico de control solar, alta reflectividad y baja emisividad sobre bronce (crudo, templado o laminado) 6mm. ( Eclipse Advantage VASA o similar) | 3.8 | 0.46 | 1.862 | 0.1012 | 3.8 | 0.115 | 3.8 | 0.4 | 3.8 | 0.138 | 3.8 | 0.115 | 3.8 | 0.115 | 3 | 0.115 | 1.862 | 0.1012
| 41 | DVH cámara de 6mm Incolor exterior 4mm y aire en su interior. Vidrio incoloro interior 4mm. ( 4+6+4 ) | 3.2 | 0.78 | 1.568 | 0.1716 | 3.2 | 0.195 | 3.2 | 0.4 | 3.2 | 0.234 | 3.2 | 0.195 | 3.2 | 0.195 | 2.4 | 0.195 | 1.568 | 0.1716
0.72 | 42 | DVH cámara de 9mm Incolor exterior 4mm y aire en su interior. Vidrio incoloro interior 4mm. ( 4+9+4 ) | 2.9 | 0.78 | 1.421 | 0.1716 | 2.9 | 0.195 | 2.9 | 0.4 | 2.9 | 0.234 | 2.9 | 0.195 | 2.9 | 0.195 | 2.1 | 0.195 | 1.421 | 0.1716
0.57 | 43 | DVH cámara de 9mm Incolor exterior 6mm y aire en su interior. Vidrio incoloro interior 4mm. ( 6+9+4 ) | 2.9 | 0.72 | 1.421 | 0.1584 | 2.9 | 0.18 | 2.9 | 0.4 | 2.9 | 0.216 | 2.9 | 0.18 | 2.9 | 0.18 | 2.1 | 0.18 | 1.421 | 0.1584
0.47 | 44 | DVH cámara de 9mm coloreado en su masa Gris exterior 4mm y aire en su interior. Vidrio incoloro interior 4mm. ( 4+9+4 ). (Float Gris / Super Tint +9+inc. VASA o Similar) | 2.9 | 0.57 | 1.421 | 0.1254 | 2.9 | 0.1425 | 2.9 | 0.4 | 2.9 | 0.171 | 2.9 | 0.1425 | 2.9 | 0.1425 | 2.1 | 0.1425 | 1.421 | 0.1254
0.58 | 45 | DVH cámara de 9mm coloreado en su masa Gris exterior 6mm y aire en su interior. Vidrio incoloro interior 6mm. ( 6+9+6 ). (Float Gris / Super Tint +9+inc. VASA o Similar) | 2.9 | 0.47 | 1.421 | 0.1034 | 2.9 | 0.1175 | 2.9 | 0.4 | 2.9 | 0.141 | 2.9 | 0.1175 | 2.9 | 0.1175 | 2.1 | 0.1175 | 1.421 | 0.1034
0.48 | 46 | DVH cámara de 9mm coloreado en su masa Bronce exterior 4mm y aire en su interior. Vidrio incoloro interior 4mm. ( 4+9+4 ). (Float Bronce / Super Tint +9+inc. VASA o Similar) | 2.9 | 0.58 | 1.421 | 0.1276 | 2.9 | 0.145 | 2.9 | 0.4 | 2.9 | 0.174 | 2.9 | 0.145 | 2.9 | 0.145 | 2.1 | 0.145 | 1.421 | 0.1276
0.56 | 47 | DVH cámara de 9mm coloreado en su masa Bronce exterior 6mm y aire en su interior. Vidrio incoloro interior 6mm. ( 6+9+6 ). (Float Bronce / Super Tint +9+inc. VASA o Similar) | 2.9 | 0.48 | 1.421 | 0.1056 | 2.9 | 0.12 | 2.9 | 0.4 | 2.9 | 0.144 | 2.9 | 0.12 | 2.9 | 0.12 | 2.1 | 0.12 | 1.421 | 0.1056
0.48 | 48 | DVH cámara de 9mm coloreado en su masa Verde exterior 4mm y aire en su interior. Vidrio incoloro interior 4mm. ( 4+9+4 ). (Float Verde / Super Tint +9+inc. VASA o Similar) | 2.9 | 0.56 | 1.421 | 0.1232 | 2.9 | 0.14 | 2.9 | 0.4 | 2.9 | 0.168 | 2.9 | 0.14 | 2.9 | 0.14 | 2.1 | 0.14 | 1.421 | 0.1232
0.4 | 49 | DVH cámara de 9mm coloreado en su masa Verde exterior 6mm y aire en su interior. Vidrio incoloro interior 6mm. ( 6+9+6 ). (Float Verde / Super Tint +9+inc. VASA o Similar) | 2.9 | 0.48 | 1.421 | 0.1056 | 2.9 | 0.12 | 2.9 | 0.4 | 2.9 | 0.144 | 2.9 | 0.12 | 2.9 | 0.12 | 2.1 | 0.12 | 1.421 | 0.1056
0.41 | 50 | DVH cámara de 9mm coloreado en su masa Verde Intenso exterior 6mm y aire en su interior. Vidrio incoloro interior 6mm. ( 6+9+6 ). (Float Evergreen / Super Tint+9+inc. VASA o similar) | 2.9 | 0.4 | 1.421 | 0.088 | 2.9 | 0.1 | 2.9 | 0.4 | 2.9 | 0.12 | 2.9 | 0.1 | 2.9 | 0.1 | 2.1 | 0.1 | 1.421 | 0.088
0.25 | 51 | DVH cámara de 9mm coloreado en su masa Azul Intenso exterior 6mm y aire en su interior. Vidrio incoloro interior 6mm. ( 6+9+6 ). (Float Artic Blue / Super Tint+9+inc. VASA o similar) | 2.9 | 0.41 | 1.421 | 0.0902 | 2.9 | 0.1025 | 2.9 | 0.4 | 2.9 | 0.123 | 2.9 | 0.1025 | 2.9 | 0.1025 | 2.1 | 0.1025 | 1.421 | 0.0902
0.47 | 52 | DVH cámara de 9mm coloreado en su masa Gris Intenso exterior 6mm y aire en su interior. Vidrio incoloro interior 6mm. ( 6+9+6 ). (Float Supergrey / Super Tint+9+inc. VASA o similar) | 2.9 | 0.25 | 1.421 | 0.055 | 2.9 | 0.0625 | 2.9 | 0.4 | 2.9 | 0.075 | 2.9 | 0.0625 | 2.9 | 0.0625 | 2.1 | 0.0625 | 1.421 | 0.055
0.38 | 53 | DVH cámara de 9mm. Laminado control solar neutro en cara exterior y aire en su interior. Vidrio incoloro interior 6mm. (4+4+9+6 ). (Blindex Solar VASA+9+inc. o Similar) | 2.79 | 0.47 | 1.3671 | 0.1034 | 2.79 | 0.1175 | 2.79 | 0.4 | 2.79 | 0.141 | 2.79 | 0.1175 | 2.79 | 0.1175 | 1.99 | 0.1175 | 1.3671 | 0.1034
0.23 | 54 | DVH cámara de 9mm. Laminado control solar verde en cara exterior y aire en su interior. Vidrio incoloro interior 6mm. (4+4+9+6 ). (Blindex Solar VASA+9+inc. o Similar) | 2.79 | 0.38 | 1.3671 | 0.0836 | 2.79 | 0.095 | 2.79 | 0.4 | 2.79 | 0.114 | 2.79 | 0.095 | 2.79 | 0.095 | 1.99 | 0.095 | 1.3671 | 0.0836
0.26 | 55 | DVH cámara de 9mm. Laminado control solar gris en cara exterior y aire en su interior. Vidrio incoloro interior 6mm. (4+4+9+6 ). (Blindex Solar VASA+9+inc. o Similar) | 2.79 | 0.23 | 1.3671 | 0.0506 | 2.79 | 0.0575 | 2.79 | 0.4 | 2.79 | 0.069 | 2.79 | 0.0575 | 2.79 | 0.0575 | 1.99 | 0.0575 | 1.3671 | 0.0506
0.88 | 56 | DVH cámara de 9mm. Laminado control solar azul en cara exterior y aire en su interior. Vidrio incoloro interior 6mm. (4+4+9+6 ). (Blindex Solar VASA+9+inc. o Similar) | 2.79 | 0.26 | 1.3671 | 0.0572 | 2.79 | 0.065 | 2.79 | 0.4 | 2.79 | 0.078 | 2.79 | 0.065 | 2.79 | 0.065 | 1.99 | 0.065 | 1.3671 | 0.0572
0.78 | 57 | DVH cámara de 12mm Incolor exterior 3mm y aire en su interior. Vidrio incoloro interior 3mm. ( 3+12+3 ) | 2.79 | 0.88 | 1.3671 | 0.1936 | 2.79 | 0.22 | 2.79 | 0.4 | 2.79 | 0.264 | 2.79 | 0.22 | 2.79 | 0.22 | 1.99 | 0.22 | 1.3671 | 0.1936
0.72 | 58 | DVH cámara de 12mm Incolor exterior 4mm y aire en su interior. Vidrio incoloro interior 4mm. ( 4+12+4 ) | 2.7 | 0.78 | 1.323 | 0.1716 | 2.7 | 0.195 | 2.7 | 0.4 | 2.7 | 0.234 | 2.7 | 0.195 | 2.7 | 0.195 | 1.9 | 0.195 | 1.323 | 0.1716
0.56 | 59 | DVH cámara de 12mm Incolor exterior 6mm y aire en su interior. Vidrio incoloro interior 6mm. ( 6+12+6 ) | 2.7 | 0.72 | 1.323 | 0.1584 | 2.7 | 0.18 | 2.7 | 0.4 | 2.7 | 0.216 | 2.7 | 0.18 | 2.7 | 0.18 | 1.9 | 0.18 | 1.323 | 0.1584
0.45 | 60 | DVH cámara de 12mm coloreado en su masa Gris exterior 4mm y aire en su interior. Vidrio incoloro interior 4mm. ( 4+12+4 ). (Float Gris / Super Tint +12+inc. VASA o Similar) | 2.7 | 0.56 | 1.323 | 0.1232 | 2.7 | 0.14 | 2.7 | 0.4 | 2.7 | 0.168 | 2.7 | 0.14 | 2.7 | 0.14 | 1.9 | 0.14 | 1.323 | 0.1232
0.58 | 61 | DVH cámara de 12mm coloreado en su masa Gris exterior 6mm y aire en su interior. Vidrio incoloro interior 6mm. ( 6+12+6 ). (Float Gris / Super Tint +12+inc. VASA o Similar) | 2.7 | 0.45 | 1.323 | 0.099 | 2.7 | 0.1125 | 2.7 | 0.4 | 2.7 | 0.135 | 2.7 | 0.1125 | 2.7 | 0.1125 | 1.9 | 0.1125 | 1.323 | 0.099
0.5 | 62 | DVH cámara de 12mm coloreado en su masa Bronce exterior 4mm y aire en su interior. Vidrio incoloro interior 4mm. ( 4+12+4 ). (Float Bronce / Super Tint +12+inc. VASA o Similar) | 2.7 | 0.58 | 1.323 | 0.1276 | 2.7 | 0.145 | 2.7 | 0.4 | 2.7 | 0.174 | 2.7 | 0.145 | 2.7 | 0.145 | 1.9 | 0.145 | 1.323 | 0.1276
0.56 | 63 | DVH cámara de 12mm coloreado en su masa Bronce exterior 6mm y aire en su interior. Vidrio incoloro interior 6mm. ( 6+12+6 ). (Float Bronce / Super Tint +12+inc. VASA o Similar) | 2.7 | 0.5 | 1.323 | 0.11 | 2.7 | 0.125 | 2.7 | 0.4 | 2.7 | 0.15 | 2.7 | 0.125 | 2.7 | 0.125 | 1.9 | 0.125 | 1.323 | 0.11
0.49 | 64 | DVH cámara de 12mm coloreado en su masa Verde exterior exterior 4mm y aire en su interior. Vidrio incoloro interior 4mm. ( 4+12+4 ). (FloatVerde / Super Tint +12+inc. VASA o Similar) | 2.7 | 0.56 | 1.323 | 0.1232 | 2.7 | 0.14 | 2.7 | 0.4 | 2.7 | 0.168 | 2.7 | 0.14 | 2.7 | 0.14 | 1.9 | 0.14 | 1.323 | 0.1232
0.46 | 65 | DVH cámara de 12mm coloreado en su masa Verde exterior exterior 6mm y aire en su interior. Vidrio incoloro interior 6mm. ( 6+12+6 ). (FloatVerde / Super Tint +12+inc. VASA o Similar) | 2.7 | 0.49 | 1.323 | 0.1078 | 2.7 | 0.1225 | 2.7 | 0.4 | 2.7 | 0.147 | 2.7 | 0.1225 | 2.7 | 0.1225 | 1.9 | 0.1225 | 1.323 | 0.1078
0.39 | 66 | DVH cámara de 12mm coloreado en su masa Verde Intenso exterior exterior 6mm y aire en su interior. Vidrio incoloro interior 6mm. ( 6+12+6 ). (Float Evergreen / Super Tint +12+inc. VASA o Similar) | 2.7 | 0.46 | 1.323 | 0.1012 | 2.7 | 0.115 | 2.7 | 0.4 | 2.7 | 0.138 | 2.7 | 0.115 | 2.7 | 0.115 | 1.9 | 0.115 | 1.323 | 0.1012
0.21 | 67 | DVH cámara de 12mm coloreado en su masa Azul Intenso exterior exterior 6mm y aire en su interior. Vidrio incoloro interior 6mm. ( 6+12+6 ). (Float Artic Blue / Super Tint +12+inc. VASA o Similar) | 2.7 | 0.39 | 1.323 | 0.0858 | 2.7 | 0.0975 | 2.7 | 0.4 | 2.7 | 0.117 | 2.7 | 0.0975 | 2.7 | 0.0975 | 1.9 | 0.0975 | 1.323 | 0.0858
0.45 | 68 | DVH cámara de 12mm coloreado en su masa Gris Intenso exterior exterior 6mm y aire en su interior. Vidrio incoloro interior 6mm. ( 6+12+6 ). (Float Supergrey / Super Tint +12+inc. VASA o Similar) | 2.7 | 0.21 | 1.323 | 0.0462 | 2.7 | 0.0525 | 2.7 | 0.4 | 2.7 | 0.063 | 2.7 | 0.0525 | 2.7 | 0.0525 | 1.9 | 0.0525 | 1.323 | 0.0462
0.26 | 69 | DVH cámara de 12mm Pirolitico de control solar, baja reflectividad y baja emisividad sobre incoloro exterior 6mm y aire en su interior. Vidrio incoloro interior 6mm. ( 6+12+6 ). (Solar-E On Clear+12+inc. VASA o Similar) | 1.8 | 0.45 | 0.882 | 0.099 | 1.8 | 0.1125 | 1.8 | 0.4 | 1.8 | 0.135 | 1.8 | 0.1125 | 1.8 | 0.1125 | 1 | 0.1125 | 0.882 | 0.099
0.26 | 70 | DVH cámara de 12mm Pirolitico de control solar, baja reflectividad y baja emisividad sobre verde intenso exterior 6mm y aire en su interior. Vidrio incoloro interior 6mm. ( 6+12+6 ). (Solar-E On Evergreen+12+inc. VASA o Similar) | 1.8 | 0.26 | 0.882 | 0.0572 | 1.8 | 0.065 | 1.8 | 0.4 | 1.8 | 0.078 | 1.8 | 0.065 | 1.8 | 0.065 | 1 | 0.065 | 0.882 | 0.0572
0.33 | 71 | DVH cámara de 12mm Pirolitico de control solar, baja reflectividad y baja emisividad sobre azul intenso exterior 6mm y aire en su interior. Vidrio incoloro interior 6mm. ( 6+12+6 ). (Solar-E On Artic Blue +12+inc. VASA o Similar) | 1.8 | 0.26 | 0.882 | 0.0572 | 1.8 | 0.065 | 1.8 | 0.4 | 1.8 | 0.078 | 1.8 | 0.065 | 1.8 | 0.065 | 1 | 0.065 | 0.882 | 0.0572
0.28 | 72 | DVH cámara de 12mm Pirolitico de control solar, baja reflectividad y baja emisividad sobre azul verdoso exterior 6mm y aire en su interior. Vidrio incoloro interior 6mm. ( 6+12+6 ). (Solar-E On Blue Green +12+inc. VASA o Similar) | 1.8 | 0.33 | 0.882 | 0.0726 | 1.8 | 0.0825 | 1.8 | 0.4 | 1.8 | 0.099 | 1.8 | 0.0825 | 1.8 | 0.0825 | 1 | 0.0825 | 0.882 | 0.0726
| 73 | DVH cámara de 12mm Pirolitico de control solar, baja reflectividad y baja emisividad sobre gris intenso exterior 6mm y aire en su interior. Vidrio incoloro interior 6mm. ( 6+12+6 ). (Solar-E On Grey +12+inc. VASA o Similar) | 1.8 | 0.28 | 0.882 | 0.0616 | 1.8 | 0.07 | 1.8 | 0.4 | 1.8 | 0.084 | 1.8 | 0.07 | 1.8 | 0.07 | 1 | 0.07 | 0.882 | 0.0616
| 74 | DVH cámara de 12mm. Laminado de control solar y reflectividad baja coating Celeste grisaseo en cara exterior y aire en su interior. Vidrio incoloro interior 6mm. (4+4+12+6 ). (SunGuard Light Blue 52 on clear GUARDIAN o Similar) | 2.7 | 0.5 | 1.323 | 0.11 | 2.7 | 0.125 | 2.7 | 0.4 | 2.7 | 0.15 | 2.7 | 0.125 | 2.7 | 0.125 | 1.9 | 0.125 | 1.323 | 0.11
| 75 | DVH cámara de 12mm. Laminado de control solar y reflectividad baja coating neutro en cara exterior y aire en su interior. Vidrio incoloro interior 6mm. (4+4+12+6 ). (SunGuard Neutral Plus 41 on clear GUARDIAN o Similar) | 2.7 | 0.39 | 1.323 | 0.0858 | 2.7 | 0.0975 | 2.7 | 0.4 | 2.7 | 0.117 | 2.7 | 0.0975 | 2.7 | 0.0975 | 1.9 | 0.0975 | 1.323 | 0.0858
| 76 | DVH cámara de 12mm. Laminado de control solar y reflectividad baja coating Verde Celeste S/Verde en cara exterior y aire en su interior. Vidrio incoloro interior 6mm. (4+4+12+6 ). (SunGuard Light Blue 52 on green GUARDIAN o Similar) | 2.7 | 0.38 | 1.323 | 0.0836 | 2.7 | 0.095 | 2.7 | 0.4 | 2.7 | 0.114 | 2.7 | 0.095 | 2.7 | 0.095 | 1.9 | 0.095 | 1.323 | 0.0836
| 77 | DVH cámara de 12mm. Laminado de control solar y reflectividad baja coating gris S/Gris en cara exterior y aire en su interior. Vidrio incoloro interior 6mm. (4+4+12+6 ). (SunGuard Neutral Plus 41 on gray GUARDIAN o Similar) | 2.7 | 0.32 | 1.323 | 0.0704 | 2.7 | 0.08 | 2.7 | 0.4 | 2.7 | 0.096 | 2.7 | 0.08 | 2.7 | 0.08 | 1.9 | 0.08 | 1.323 | 0.0704
| 78 | DVH cámara de 12mm. Laminado de control solar y reflectividad baja coating neutro S/Verde en cara exterior y aire en su interior. Vidrio incoloro interior 6mm. (4+4+12+6 ). (SunGuard Neutral Plus 41 on green GUARDIAN o Similar) | 2.7 | 0.31 | 1.323 | 0.0682 | 2.7 | 0.0775 | 2.7 | 0.4 | 2.7 | 0.093 | 2.7 | 0.0775 | 2.7 | 0.0775 | 1.9 | 0.0775 | 1.323 | 0.0682
| 79 | DVH cámara de 12mm de control solar y reflectividad baja coating verde S/Verde en cara exterior y aire en su interior. Vidrio incoloro interior 6mm. (6+12+6 ). (SunGuard Neutral Plus 41 on green GUARDIAN o Similar) | 2.7 | 0.29 | 1.323 | 0.0638 | 2.7 | 0.0725 | 2.7 | 0.4 | 2.7 | 0.087 | 2.7 | 0.0725 | 2.7 | 0.0725 | 1.9 | 0.0725 | 1.323 | 0.0638
0.47 | 80 | DVH cámara de 12mm de control solar y reflectividad baja coating verde S/Verde en cara exterior y aire en su interior. Vidrio incoloro interior 6mm. (6+12+6 ). (SunGuard Light Blue 52 on green GUARDIAN o Similar) | 2.7 | 0.34 | 1.323 | 0.0748 | 2.7 | 0.085 | 2.7 | 0.4 | 2.7 | 0.102 | 2.7 | 0.085 | 2.7 | 0.085 | 1.9 | 0.085 | 1.323 | 0.0748
0.38 | 81 | DVH cámara de 12mm. Laminado de control solar y reflectividad media coating incoloro en cara exterior y aire en su interior. Vidrio incoloro interior 6mm. (4+4+12+6 ). (SunGuard AG33 on clear GUARDIAN o Similar) | 2.7 | 0.34 | 1.323 | 0.0748 | 2.7 | 0.085 | 2.7 | 0.4 | 2.7 | 0.102 | 2.7 | 0.085 | 2.7 | 0.085 | 1.9 | 0.085 | 1.323 | 0.0748
0.23 | 82 | DVH cámara de 12mm. Laminado de control solar y reflectividad media coating azul en cara exterior y aire en su interior. Vidrio incoloro interior 6mm. (4+4+12+6 ). (SunGuard Royal Blue 30 on clear GUARDIAN o Similar) | 2.7 | 0.32 | 1.323 | 0.0704 | 2.7 | 0.08 | 2.7 | 0.4 | 2.7 | 0.096 | 2.7 | 0.08 | 2.7 | 0.08 | 1.9 | 0.08 | 1.323 | 0.0704
0.26 | 83 | DVH cámara de 12mm. Laminado control solar y reflectividad media coating neutro en cara exterior y aire en su interior. Vidrio incoloro interior 6mm. (4+4+12+6 ). (Blindex Solar+12+inc. VASA o Similar) | 2.79 | 0.43 | 1.3671 | 0.0946 | 2.79 | 0.1075 | 2.79 | 0.4 | 2.79 | 0.129 | 2.79 | 0.1075 | 2.79 | 0.1075 | 1.99 | 0.1075 | 1.3671 | 0.0946
| 84 | DVH cámara de 12mm. Laminado control solar y reflectividad media coating verde en cara exterior y aire en su interior. Vidrio incoloro interior 6mm. (4+4+12+6 ). (Blindex Solar+12+inc. VASA o Similar) | 2.79 | 0.41 | 1.3671 | 0.0902 | 2.79 | 0.1025 | 2.79 | 0.4 | 2.79 | 0.123 | 2.79 | 0.1025 | 2.79 | 0.1025 | 1.99 | 0.1025 | 1.3671 | 0.0902
| 85 | DVH cámara de 12mm. Laminado control solar y reflectividad media coating gris en cara exterior y aire en su interior. Vidrio incoloro interior 6mm. (4+4+12+6 ). (Blindex Solar+12+inc. VASA o Similar) | 2.79 | 0.22 | 1.3671 | 0.0484 | 2.79 | 0.055 | 2.79 | 0.4 | 2.79 | 0.066 | 2.79 | 0.055 | 2.79 | 0.055 | 1.99 | 0.055 | 1.3671 | 0.0484
| 86 | DVH cámara de 12mm. Laminado control solar y reflectividad media coating azul en cara exterior y aire en su interior. Vidrio incoloro interior 6mm. (4+4+12+6 ). (Blindex Solar+12+inc. VASA o Similar) | 2.79 | 0.23 | 1.3671 | 0.0506 | 2.79 | 0.0575 | 2.79 | 0.4 | 2.79 | 0.069 | 2.79 | 0.0575 | 2.79 | 0.0575 | 1.99 | 0.0575 | 1.3671 | 0.0506
| 87 | DVH cámara de 12mm. Laminado control solar y reflectividad media coating verde S/Verde en cara exterior y aire en su interior. Vidrio incoloro interior 6mm. (4+4+12+6 ). (SunGuard AG33 on green GUARDIAN o Similar) | 2.7 | 0.28 | 1.323 | 0.0616 | 2.7 | 0.07 | 2.7 | 0.4 | 2.7 | 0.084 | 2.7 | 0.07 | 2.7 | 0.07 | 1.9 | 0.07 | 1.323 | 0.0616
| 88 | DVH cámara de 12mm. Laminado control solar y reflectividad media coating gris S/Gris en cara exterior y aire en su interior. Vidrio incoloro interior 6mm. (4+4+12+6 ). (SunGuard AG33 on gray GUARDIAN o Similar) | 2.7 | 0.28 | 1.323 | 0.0616 | 2.7 | 0.07 | 2.7 | 0.4 | 2.7 | 0.084 | 2.7 | 0.07 | 2.7 | 0.07 | 1.9 | 0.07 | 1.323 | 0.0616
| 89 | DVH cámara de 12mm de control solar y reflectividad media coating verde S/Verde en cara exterior y aire en su interior. Vidrio incoloro interior 6mm. (6+12+6 ). (SunGuard AG33 on green GUARDIAN o Similar) | 2.7 | 0.26 | 1.323 | 0.0572 | 2.7 | 0.065 | 2.7 | 0.4 | 2.7 | 0.078 | 2.7 | 0.065 | 2.7 | 0.065 | 1.9 | 0.065 | 1.323 | 0.0572
| 90 | DVH cámara de 12mm de control solar y reflectividad media coating verde azulino S/Verde en cara exterior y aire en su interior. Vidrio incoloro interior 6mm. (6+12+6 ). (SunGuard Silver 32 on green GUARDIAN o Similar) | 2.7 | 0.25 | 1.323 | 0.055 | 2.7 | 0.0625 | 2.7 | 0.4 | 2.7 | 0.075 | 2.7 | 0.0625 | 2.7 | 0.0625 | 1.9 | 0.0625 | 1.323 | 0.055
| 91 | DVH cámara de 12mm de control solar y reflectividad media coating verde S/Gris en cara exterior y aire en su interior. Vidrio incoloro interior 6mm. (6+12+6 ). (SunGuard AG33 on gray GUARDIAN o Similar) | 2.7 | 0.26 | 1.323 | 0.0572 | 2.7 | 0.065 | 2.7 | 0.4 | 2.7 | 0.078 | 2.7 | 0.065 | 2.7 | 0.065 | 1.9 | 0.065 | 1.323 | 0.0572
| 92 | DVH cámara de 12mm. Laminado de control solar y reflectividad alta coating gris plata en cara exterior y aire en su interior. Vidrio incoloro interior 6mm. (4+4+12+6 ). (SunGuard Silver 32 on clear GUARDIAN o Similar) | 2.7 | 0.33 | 1.323 | 0.0726 | 2.7 | 0.0825 | 2.7 | 0.4 | 2.7 | 0.099 | 2.7 | 0.0825 | 2.7 | 0.0825 | 1.9 | 0.0825 | 1.323 | 0.0726
| 93 | DVH cámara de 12mm. Laminado de control solar y reflectividad alta coating plata grisaceo en cara exterior y aire en su interior. Vidrio incoloro interior 6mm. (4+4+12+6 ). (SunGuard Silver 20 on clear GUARDIAN o Similar) | 2.7 | 0.22 | 1.323 | 0.0484 | 2.7 | 0.055 | 2.7 | 0.4 | 2.7 | 0.066 | 2.7 | 0.055 | 2.7 | 0.055 | 1.9 | 0.055 | 1.323 | 0.0484
| 94 | DVH cámara de 12mm. Laminado de control solar y reflectividad alta coating plata grisaceo en cara exterior y aire en su interior. Vidrio incoloro interior 6mm. (4+4+12+6 ). (SunGuard Neutral 14 on clear GUARDIAN o Similar) | 2.7 | 0.21 | 1.323 | 0.0462 | 2.7 | 0.0525 | 2.7 | 0.4 | 2.7 | 0.063 | 2.7 | 0.0525 | 2.7 | 0.0525 | 1.9 | 0.0525 | 1.323 | 0.0462
| 95 | DVH cámara de 12mm. Laminado de control solar y reflectividad alta coating bronce reflectivo en cara exterior y aire en su interior. Vidrio incoloro interior 6mm. (4+4+12+6 ). (SunGuard Reflect on clear GUARDIAN o Similar) | 2.7 | 0.43 | 1.323 | 0.0946 | 2.7 | 0.1075 | 2.7 | 0.4 | 2.7 | 0.129 | 2.7 | 0.1075 | 2.7 | 0.1075 | 1.9 | 0.1075 | 1.323 | 0.0946
0.54 | 96 | DVH cámara de 12mm. Laminado de control solar y reflectividad alta coating azul intenso en cara exterior y aire en su interior. Vidrio incoloro interior 6mm. (4+4+12+6 ). (SunGuard Royal Blue 20 on clear GUARDIAN o Similar) | 2.7 | 0.26 | 1.323 | 0.0572 | 2.7 | 0.065 | 2.7 | 0.4 | 2.7 | 0.078 | 2.7 | 0.065 | 2.7 | 0.065 | 1.9 | 0.065 | 1.323 | 0.0572
0.3 | 97 | DVH cámara de 12mm. Laminado de control solar y reflectividad alta coating verde azulino S/Verde en cara exterior y aire en su interior. Vidrio incoloro interior 6mm. (4+4+12+6 ). (SunGuard Silver 32 on green GUARDIAN o Similar) | 2.7 | 0.28 | 1.323 | 0.0616 | 2.7 | 0.07 | 2.7 | 0.4 | 2.7 | 0.084 | 2.7 | 0.07 | 2.7 | 0.07 | 1.9 | 0.07 | 1.323 | 0.0616
0.29 | 98 | DVH cámara de 12mm. Laminado de control solar y reflectividad alta coating verde plateado S/Verde en cara exterior y aire en su interior. Vidrio incoloro interior 6mm. (4+4+12+6 ). (SunGuard Silver 20 on green GUARDIAN o Similar) | 2.7 | 0.21 | 1.323 | 0.0462 | 2.7 | 0.0525 | 2.7 | 0.4 | 2.7 | 0.063 | 2.7 | 0.0525 | 2.7 | 0.0525 | 1.9 | 0.0525 | 1.323 | 0.0462
0.38 | 99 | DVH cámara de 12mm. Laminado de control solar y reflectividad alta coating verde plateado S/Verde en cara exterior y aire en su interior. Vidrio incoloro interior 6mm. (4+4+12+6 ). (SunGuard Neutral 14 on green GUARDIAN o Similar) | 2.7 | 0.2 | 1.323 | 0.044 | 2.7 | 0.05 | 2.7 | 0.4 | 2.7 | 0.06 | 2.7 | 0.05 | 2.7 | 0.05 | 1.9 | 0.05 | 1.323 | 0.044
0.33 | 100 | DVH cámara de 12mm de control solar y reflectividad alta coating verde plateado S/Verde en cara exterior y aire en su interior. Vidrio incoloro interior 6mm. (6+12+6 ). (SunGuard Neutral 14 on green GUARDIAN o Similar) | 2.7 | 0.16 | 1.323 | 0.0352 | 2.7 | 0.04 | 2.7 | 0.4 | 2.7 | 0.048 | 2.7 | 0.04 | 2.7 | 0.04 | 1.9 | 0.04 | 1.323 | 0.0352
0.38 | 101 | DVH cámara de 12mm de control solar y reflectividad alta coating verde plateado S/Verde en cara exterior y aire en su interior. Vidrio incoloro interior 6mm. (6+12+6 ). (SunGuard Silver 20 on green GUARDIAN o Similar) | 2.7 | 0.18 | 1.323 | 0.0396 | 2.7 | 0.045 | 2.7 | 0.4 | 2.7 | 0.054 | 2.7 | 0.045 | 2.7 | 0.045 | 1.9 | 0.045 | 1.323 | 0.0396
| 102 | DVH cámara de 12mm Pirolitico de control solar, alta reflectividad y baja emisividad sobre incoloro 6mm y aire en su interior. Vidrio incoloro interior 6mm. ( 6+12+6 ). (Eclipse Advantage +12+inc. VASA o Similar) | 1.8 | 0.54 | 0.882 | 0.1188 | 1.8 | 0.135 | 1.8 | 0.4 | 1.8 | 0.162 | 1.8 | 0.135 | 1.8 | 0.135 | 1 | 0.135 | 0.882 | 0.1188
| 103 | DVH cámara de 12mm Pirolitico de control solar, alta reflectividad y baja emisividad sobre azul intenso 6mm y aire en su interior. Vidrio incoloro interior 6mm. ( 6+12+6 ). (Eclipse Advantage +12+inc. VASA o Similar) | 1.8 | 0.3 | 0.882 | 0.066 | 1.8 | 0.075 | 1.8 | 0.4 | 1.8 | 0.09 | 1.8 | 0.075 | 1.8 | 0.075 | 1 | 0.075 | 0.882 | 0.066
| 104 | DVH cámara de 12mm Pirolitico de control solar, alta reflectividad y baja emisividad sobre verde intenso 6mm y aire en su interior. Vidrio incoloro interior 6mm. ( 6+12+6 ). (Eclipse Advantage +12+inc. VASA o Similar) | 1.8 | 0.29 | 0.882 | 0.0638 | 1.8 | 0.0725 | 1.8 | 0.4 | 1.8 | 0.087 | 1.8 | 0.0725 | 1.8 | 0.0725 | 1 | 0.0725 | 0.882 | 0.0638
| 105 | DVH cámara de 12mm Pirolitico de control solar, alta reflectividad y baja emisividad sobre azul verdoso 6mm y aire en su interior. Vidrio incoloro interior 6mm. ( 6+12+6 ). (Eclipse Advantage +12+inc. VASA o Similar) | 1.8 | 0.38 | 0.882 | 0.0836 | 1.8 | 0.095 | 1.8 | 0.4 | 1.8 | 0.114 | 1.8 | 0.095 | 1.8 | 0.095 | 1 | 0.095 | 0.882 | 0.0836
| 106 | DVH cámara de 12mm Pirolitico de control solar, alta reflectividad y baja emisividad sobre gris 6mm y aire en su interior. Vidrio incoloro interior 6mm. ( 6+12+6 ). (Eclipse Advantage +12+inc. VASA o Similar) | 1.8 | 0.33 | 0.882 | 0.0726 | 1.8 | 0.0825 | 1.8 | 0.4 | 1.8 | 0.099 | 1.8 | 0.0825 | 1.8 | 0.0825 | 1 | 0.0825 | 0.882 | 0.0726
| 107 | DVH cámara de 12mm Pirolitico de control solar, alta reflectividad y baja emisividad sobre bronce 6mm y aire en su interior. Vidrio incoloro interior 6mm. ( 6+12+6 ). (Eclipse Advantage +12+inc. VASA o Similar) | 1.8 | 0.38 | 0.882 | 0.0836 | 1.8 | 0.095 | 1.8 | 0.4 | 1.8 | 0.114 | 1.8 | 0.095 | 1.8 | 0.095 | 1 | 0.095 | 0.882 | 0.0836
| 108 | DVH cámara de 12mm Magnetrónico capa blanda de control solar, selectivos y baja emisividad sobre incoloro coating inocoloro 6mm y aire en su interior. Vidrio incoloro interior 6mm. ( 6+12+6 ). (SunGuard HP Neutral 55 on clear GUARDIAN o Similar) | 1.71 | 0.39 | 0.8379 | 0.0858 | 1.71 | 0.0975 | 1.71 | 0.4 | 1.71 | 0.117 | 1.71 | 0.0975 | 1.71 | 0.0975 | 0.91 | 0.0975 | 0.8379 | 0.0858
| 109 | DVH cámara de 12mm Magnetrónico capa blanda de control solar, selectivos y baja emisividad sobre incoloro coating celeste 6mm y aire en su interior. Vidrio incoloro interior 6mm. ( 6+12+6 ). (SunGuard HP Light Blue 63 on clear GUARDIAN o Similar) | 1.94 | 0.51 | 0.9506 | 0.1122 | 1.94 | 0.1275 | 1.94 | 0.4 | 1.94 | 0.153 | 1.94 | 0.1275 | 1.94 | 0.1275 | 1.14 | 0.1275 | 0.9506 | 0.1122
| 110 | DVH cámara de 12mm Magnetrónico capa blanda de control solar, selectivos y baja emisividad sobre incoloro coating incoloro 6mm y aire en su interior. Vidrio incoloro interior 6mm. ( 6+12+6 ). (SunGuard HP Neutral 70 on clear GUARDIAN o Similar) | 1.89 | 0.54 | 0.9261 | 0.1188 | 1.89 | 0.135 | 1.89 | 0.4 | 1.89 | 0.162 | 1.89 | 0.135 | 1.89 | 0.135 | 1.09 | 0.135 | 0.9261 | 0.1188
| 111 | DVH cámara de 12mm Magnetrónico capa blanda de control solar, selectivos y baja emisividad sobre incoloro coating refl. Suave inc. 6mm y aire en su interior. Vidrio incoloro interior 6mm. ( 6+12+6 ). (SunGuard HP Neutral Plus 50 on clear GUARDIAN o Similar) | 1.69 | 0.34 | 0.8281 | 0.0748 | 1.69 | 0.085 | 1.69 | 0.4 | 1.69 | 0.102 | 1.69 | 0.085 | 1.69 | 0.085 | 0.89 | 0.085 | 0.8281 | 0.0748
| 112 | DVH cámara de 12mm Magnetrónico capa blanda de control solar, selectivos y baja emisividad sobre incoloro coating refl. Suave gris azulino 6mm y aire en su interior. Vidrio incoloro interior 6mm. ( 6+12+6 ). (SunGuard HP AG43 on clear GUARDIAN o Similar) | 1.71 | 0.3 | 0.8379 | 0.066 | 1.71 | 0.075 | 1.71 | 0.4 | 1.71 | 0.09 | 1.71 | 0.075 | 1.71 | 0.075 | 0.91 | 0.075 | 0.8379 | 0.066
| 113 | DVH cámara de 12mm Magnetrónico capa blanda de control solar, selectivos y baja emisividad sobre incoloro coating neutro gris azulino 6mm y aire en su interior. Vidrio incoloro interior 6mm. ( 6+12+6 ). (SunGuard HP Neutral 40 on clear GUARDIAN o Similar) | 1.8 | 0.31 | 0.882 | 0.0682 | 1.8 | 0.0775 | 1.8 | 0.4 | 1.8 | 0.093 | 1.8 | 0.0775 | 1.8 | 0.0775 | 1 | 0.0775 | 0.882 | 0.0682
| 114 | DVH cámara de 12mm Magnetrónico capa blanda de control solar, selectivos y baja emisividad sobre incoloro coating refl. Suave azul. 6mm y aire en su interior. Vidrio incoloro interior 6mm. ( 6+12+6 ). (SunGuard HP Royal Blue 40 on clear GUARDIAN o Similar) | 1.78 | 0.31 | 0.8722 | 0.0682 | 1.78 | 0.0775 | 1.78 | 0.4 | 1.78 | 0.093 | 1.78 | 0.0775 | 1.78 | 0.0775 | 0.98 | 0.0775 | 0.8722 | 0.0682
| 115 | DVH cámara de 12mm Magnetrónico capa blanda de control solar, selectivos y baja emisividad sobre Verde coating inocoloro 6mm y aire en su interior. Vidrio incoloro interior 6mm. ( 6+12+6 ). (SunGuard HP Neutral 70 on green GUARDIAN o Similar) | 1.8 | 0.36 | 0.882 | 0.0792 | 1.8 | 0.09 | 1.8 | 0.4 | 1.8 | 0.108 | 1.8 | 0.09 | 1.8 | 0.09 | 1 | 0.09 | 0.882 | 0.0792
| 116 | DVH cámara de 12mm Magnetrónico capa blanda de control solar, selectivos y baja emisividad sobre Verde coating inocoloro 6mm y aire en su interior. Vidrio incoloro interior 6mm. ( 6+12+6 ). (SunGuard HP Neutral 55 on green GUARDIAN o Similar) | 1.71 | 0.28 | 0.8379 | 0.0616 | 1.71 | 0.07 | 1.71 | 0.4 | 1.71 | 0.084 | 1.71 | 0.07 | 1.71 | 0.07 | 0.91 | 0.07 | 0.8379 | 0.0616
| 117 | DVH cámara de 12mm Magnetrónico capa blanda de control solar, selectivos y baja emisividad sobre Verde coating celeste 6mm y aire en su interior. Vidrio incoloro interior 6mm. ( 6+12+6 ). (SunGuard HP Light Blue 63 on green GUARDIAN o Similar) | 1.94 | 0.34 | 0.9506 | 0.0748 | 1.94 | 0.085 | 1.94 | 0.4 | 1.94 | 0.102 | 1.94 | 0.085 | 1.94 | 0.085 | 1.14 | 0.085 | 0.9506 | 0.0748
0.28 | 118 | DVH cámara de 12mm Magnetrónico capa blanda de control solar, selectivos y baja emisividad sobre Verde coating refl. Suave inc. 6mm y aire en su interior. Vidrio incoloro interior 6mm. ( 6+12+6 ). (SunGuard HP Neutral Plus 50 on green GUARDIAN o Similar) | 1.69 | 0.25 | 0.8281 | 0.055 | 1.69 | 0.0625 | 1.69 | 0.4 | 1.69 | 0.075 | 1.69 | 0.0625 | 1.69 | 0.0625 | 0.89 | 0.0625 | 0.8281 | 0.055
0.29 | 119 | DVH cámara de 12mm Magnetrónico capa blanda de control solar, selectivos y baja emisividad sobre Verde coating refl. Suave gris azulino 6mm y aire en su interior. Vidrio incoloro interior 6mm. ( 6+12+6 ). (SunGuard HP AG43 on green GUARDIAN o Similar) | 1.71 | 0.23 | 0.8379 | 0.0506 | 1.71 | 0.0575 | 1.71 | 0.4 | 1.71 | 0.069 | 1.71 | 0.0575 | 1.71 | 0.0575 | 0.91 | 0.0575 | 0.8379 | 0.0506
0.36 | 120 | DVH cámara de 12mm Magnetrónico capa blanda de control solar, selectivos y baja emisividad sobre Verde coating neutro gris azulino 6mm y aire en su interior. Vidrio incoloro interior 6mm. ( 6+12+6 ). (SunGuard HP Neutral 40 on green GUARDIAN o Similar) | 1.8 | 0.24 | 0.882 | 0.0528 | 1.8 | 0.06 | 1.8 | 0.4 | 1.8 | 0.072 | 1.8 | 0.06 | 1.8 | 0.06 | 1 | 0.06 | 0.882 | 0.0528
0.44 | 121 | DVH cámara de 12mm Magnetrónico capa blanda de control solar, selectivos y baja emisividad sobre Verde coating refl. Suave azul. 6mm y aire en su interior. Vidrio incoloro interior 6mm. ( 6+12+6 ). (SunGuard HP Royal Blue 40 on clear GUARDIAN o Similar) | 1.78 | 0.23 | 0.8722 | 0.0506 | 1.78 | 0.0575 | 1.78 | 0.4 | 1.78 | 0.069 | 1.78 | 0.0575 | 1.78 | 0.0575 | 0.98 | 0.0575 | 0.8722 | 0.0506
0.25 | 122 | DVH cámara de 12mm Magnetrónico capa blanda de control solar, selectivos y baja emisividad sobre Gris coating inocoloro 6mm y aire en su interior. Vidrio incoloro interior 6mm. ( 6+12+6 ). (SunGuard HP Neutral 70 on gray GUARDIAN o Similar) | 1.8 | 0.34 | 0.882 | 0.0748 | 1.8 | 0.085 | 1.8 | 0.4 | 1.8 | 0.102 | 1.8 | 0.085 | 1.8 | 0.085 | 1 | 0.085 | 0.882 | 0.0748
0.25 | 123 | DVH cámara de 12mm Magnetrónico capa blanda de control solar, selectivos y baja emisividad sobre Gris coating neutro refl. Suave. 6mm y aire en su interior. Vidrio incoloro interior 6mm. ( 6+12+6 ). (SunGuard HP AG43 on gray GUARDIAN o Similar) | 1.71 | 0.21 | 0.8379 | 0.0462 | 1.71 | 0.0525 | 1.71 | 0.4 | 1.71 | 0.063 | 1.71 | 0.0525 | 1.71 | 0.0525 | 0.91 | 0.0525 | 0.8379 | 0.0462
| 124 | DVH cámara de 12mm Magnetrónico capa blanda de control solar, selectivos y baja emisividad sobre Gris coating neutro refl. Suave. 6mm y aire en su interior. Vidrio incoloro interior 6mm. ( 6+12+6 ). (SunGuard HP Neutral Plus 50 on gray GUARDIAN o Similar) | 1.69 | 0.23 | 0.8281 | 0.0506 | 1.69 | 0.0575 | 1.69 | 0.4 | 1.69 | 0.069 | 1.69 | 0.0575 | 1.69 | 0.0575 | 0.89 | 0.0575 | 0.8281 | 0.0506
| 125 | DVH cámara de 12mm Magnetrónico capa blanda de control solar, selectivos y baja emisividad sobre Bronce coating inocoloro 6mm y aire en su interior. Vidrio incoloro interior 6mm. ( 6+12+6 ). (SunGuard HP Neutral 70 on bronze GUARDIAN o Similar) | 1.8 | 0.35 | 0.882 | 0.077 | 1.8 | 0.0875 | 1.8 | 0.4 | 1.8 | 0.105 | 1.8 | 0.0875 | 1.8 | 0.0875 | 1 | 0.0875 | 0.882 | 0.077
| 126 | DVH cámara de 12mm Magnetrónico capa blanda de control solar, selectivos y baja emisividad sobre Bronce coating neutro refl. Suave. 6mm y aire en su interior. Vidrio incoloro interior 6mm. ( 6+12+6 ). (SunGuard HP Neutral Plus 50 on bronze GUARDIAN o Similar) | 1.69 | 0.24 | 0.8281 | 0.0528 | 1.69 | 0.06 | 1.69 | 0.4 | 1.69 | 0.072 | 1.69 | 0.06 | 1.69 | 0.06 | 0.89 | 0.06 | 0.8281 | 0.0528
| 127 | DVH cámara de 12mm Magnetrónico capa blanda de control solar, selectivos y baja emisividad sobre Bronce coating neutro refl. Suave. 6mm y aire en su interior. Vidrio incoloro interior 6mm. ( 6+12+6 ). (SunGuard HP AG43 on bronze GUARDIAN o Similar) | 1.71 | 0.21 | 0.8379 | 0.0462 | 1.71 | 0.0525 | 1.71 | 0.4 | 1.71 | 0.063 | 1.71 | 0.0525 | 1.71 | 0.0525 | 0.91 | 0.0525 | 0.8379 | 0.0462
| 128 | DVH cámara de 12mm Magnetrónico capa blanda de control solar, selectivos y baja emisividad sobre incoloro coating gris 6mm y aire en su interior. Vidrio incoloro interior 6mm. ( 6+12+6 ). (Cool Lite KNT140 +12+inc. VASA o Similar) | 1.79 | 0.28 | 0.8771 | 0.0616 | 1.79 | 0.07 | 1.79 | 0.4 | 1.79 | 0.084 | 1.79 | 0.07 | 1.79 | 0.07 | 0.99 | 0.07 | 0.8771 | 0.0616
0.22 | 129 | DVH cámara de 12mm Magnetrónico capa blanda de control solar, selectivos y baja emisividad sobre incoloro coating azul 6mm y aire en su interior. Vidrio incoloro interior 6mm. ( 6+12+6 ). (Cool Lite KBT140 +12+inc. VASA o Similar) | 1.8 | 0.29 | 0.882 | 0.0638 | 1.8 | 0.0725 | 1.8 | 0.4 | 1.8 | 0.087 | 1.8 | 0.0725 | 1.8 | 0.0725 | 1 | 0.0725 | 0.882 | 0.0638
| 130 | DVH cámara de 12mm Magnetrónico capa blanda de control solar, selectivos y baja emisividad sobre incoloro coating celeste 6mm y aire en su interior. Vidrio incoloro interior 6mm. ( 6+12+6 ). (Cool Lite KNT155 +12+inc. VASA o Similar) | 1.8 | 0.36 | 0.882 | 0.0792 | 1.8 | 0.09 | 1.8 | 0.4 | 1.8 | 0.108 | 1.8 | 0.09 | 1.8 | 0.09 | 1 | 0.09 | 0.882 | 0.0792
| 131 | DVH cámara de 12mm Magnetrónico capa blanda de control solar, selectivos y baja emisividad sobre incoloro coating neutro 6mm y aire en su interior. Vidrio incoloro interior 6mm. ( 6+12+6 ). (Cool Lite KNT164 +12+inc. VASA o Similar) | 1.8 | 0.44 | 0.882 | 0.0968 | 1.8 | 0.11 | 1.8 | 0.4 | 1.8 | 0.132 | 1.8 | 0.11 | 1.8 | 0.11 | 1 | 0.11 | 0.882 | 0.0968
0.32 | 132 | DVH cámara de 12mm Magnetrónico capa blanda de control solar, selectivos y baja emisividad sobre verde coating neutro 6mm y aire en su interior. Vidrio incoloro interior 6mm. ( 6+12+6 ). (Cool Lite KNT455 +12+inc. VASA o Similar) | 1.8 | 0.25 | 0.882 | 0.055 | 1.8 | 0.0625 | 1.8 | 0.4 | 1.8 | 0.075 | 1.8 | 0.0625 | 1.8 | 0.0625 | 1 | 0.0625 | 0.882 | 0.055
0.25 | 133 | DVH cámara de 12mm Magnetrónico capa blanda de control solar, selectivos y baja emisividad sobre azul coating neutro 6mm y aire en su interior. Vidrio incoloro interior 6mm. ( 6+12+6 ). (Cool Lite KNT755 +12+inc. VASA o Similar) | 1.8 | 0.25 | 0.882 | 0.055 | 1.8 | 0.0625 | 1.8 | 0.4 | 1.8 | 0.075 | 1.8 | 0.0625 | 1.8 | 0.0625 | 1 | 0.0625 | 0.882 | 0.055
0.69 | 134 | DVH cámara de 12mm Magnetrónico capa blanda de control solar, alta selectividad y baja emisividad sobre incoloro coating transparente 6mm y aire en su interior. Vidrio incoloro interior 6mm. ( 6+12+6 ). (SunGuard SN51/28 GUARDIAN o Similar) | 1.57 | 0.26 | 0.7693 | 0.0572 | 1.57 | 0.065 | 1.57 | 0.4 | 1.57 | 0.078 | 1.57 | 0.065 | 1.57 | 0.065 | 0.77 | 0.065 | 0.7693 | 0.0572
0.66 | 135 | DVH cámara de 12mm Magnetrónico capa blanda de control solar, alta selectividad y baja emisividad sobre incoloro coating transparente neutro celeste 6mm y aire en su interior. Vidrio incoloro interior 6mm. ( 6+12+6 ). (SunGuard SN62/34 GUARDIAN o Similar) | 1.57 | 0.31 | 0.7693 | 0.0682 | 1.57 | 0.0775 | 1.57 | 0.4 | 1.57 | 0.093 | 1.57 | 0.0775 | 1.57 | 0.0775 | 0.77 | 0.0775 | 0.7693 | 0.0682
0.48 | 136 | DVH cámara de 12mm Magnetrónico capa blanda de control solar, alta selectividad y baja emisividad sobre incoloro coating transparente neutro celeste 6mm y aire en su interior. Vidrio incoloro interior 6mm. ( 6+12+6 ). (SunGuard SN70/35 GUARDIAN o Similar) | 1.57 | 0.35 | 0.7693 | 0.077 | 1.57 | 0.0875 | 1.57 | 0.4 | 1.57 | 0.105 | 1.57 | 0.0875 | 1.57 | 0.0875 | 0.77 | 0.0875 | 0.7693 | 0.077
0.39 | 137 | DVH cámara de 12mm Magnetrónico capa blanda de control solar, alta selectividad y baja emisividad sobre incoloro coating neutro azulino 6mm y aire en su interior. Vidrio incoloro interior 6mm. ( 6+12+6 ). (SunGuard SN40/23 GUARDIAN o Similar) | 1.57 | 0.23 | 0.7693 | 0.0506 | 1.57 | 0.0575 | 1.57 | 0.4 | 1.57 | 0.069 | 1.57 | 0.0575 | 1.57 | 0.0575 | 0.77 | 0.0575 | 0.7693 | 0.0506
0.52 | 138 | DVH cámara de 12mm Magnetrónico capa blanda de control solar, alta selectividad y baja emisividad sobre incoloro coating neutro azulino verdoso 6mm y aire en su interior. Vidrio incoloro interior 6mm. ( 6+12+6 ). (SunGuard SN29/18 GUARDIAN o Similar) | 1.64 | 0.19 | 0.8036 | 0.0418 | 1.64 | 0.0475 | 1.64 | 0.4 | 1.64 | 0.057 | 1.64 | 0.0475 | 1.64 | 0.0475 | 0.84 | 0.0475 | 0.8036 | 0.0418
0.45 | 139 | DVH cámara de 12mm Magnetrónico capa blanda de control solar, muy alta selectividad y baja emisividad sobre incoloro coating transparente 6mm y aire en su interior. Vidrio incoloro interior 6mm. ( 6+12+6 ). (SunGuard SNX60 GUARDIAN o Similar) | 1.59 | 0.27 | 0.7791 | 0.0594 | 1.59 | 0.0675 | 1.59 | 0.4 | 1.59 | 0.081 | 1.59 | 0.0675 | 1.59 | 0.0675 | 0.79 | 0.0675 | 0.7791 | 0.0594
0.48 | 140 | DVH cámara de 12mm Magnetrónico capa blanda de control solar, muy alta selectividad y baja emisividad sobre incoloro coating transparente 6mm y aire en su interior. Vidrio incoloro interior 6mm. ( 6+12+6 ). (SunGuard SNX50 GUARDIAN o Similar) | 1.59 | 0.23 | 0.7791 | 0.0506 | 1.59 | 0.0575 | 1.59 | 0.4 | 1.59 | 0.069 | 1.59 | 0.0575 | 1.59 | 0.0575 | 0.79 | 0.0575 | 0.7791 | 0.0506
0.45 | 141 | DVH cámara de 12mm Magnetrónico capa blanda de control solar, muy alta selectividad y baja emisividad sobre incoloro coating oscuro 6mm y aire en su interior. Vidrio incoloro interior 6mm. ( 6+12+6 ). (Cool Lite SKN144 +12+inc. VASA o Similar) | 1.65 | 0.22 | 0.8085 | 0.0484 | 1.65 | 0.055 | 1.65 | 0.4 | 1.65 | 0.066 | 1.65 | 0.055 | 1.65 | 0.055 | 0.85 | 0.055 | 0.8085 | 0.0484
0.34 | 142 | DVH cámara de 12mm Magnetrónico capa blanda de control solar, muy alta selectividad y baja emisividad sobre incoloro coating oscuro 6mm y aire en su interior. Vidrio incoloro interior 6mm. ( 6+12+6 ). (Cool Lite SKN154 +12+inc. VASA o Similar) | 1.6 | 0.25 | 0.784 | 0.055 | 1.6 | 0.0625 | 1.6 | 0.4 | 1.6 | 0.075 | 1.6 | 0.0625 | 1.6 | 0.0625 | 0.8 | 0.0625 | 0.784 | 0.055
0.35 | 143 | DVH cámara de 12mm Magnetrónico capa blanda de control solar, muy alta selectividad y baja emisividad sobre incoloro coating intermedio 6mm y aire en su interior. Vidrio incoloro interior 6mm. ( 6+12+6 ). (Cool Lite SKN165 +12+inc. VASA o Similar) | 1.6 | 0.3 | 0.784 | 0.066 | 1.6 | 0.075 | 1.6 | 0.4 | 1.6 | 0.09 | 1.6 | 0.075 | 1.6 | 0.075 | 0.8 | 0.075 | 0.784 | 0.066
0.15 | 144 | DVH cámara de 12mm Magnetrónico capa blanda de control solar, muy alta selectividad y baja emisividad sobre incoloro coating intermedio 6mm y aire en su interior. Vidrio incoloro interior 6mm. ( 6+12+6 ). (Cool Lite SKN174 +12+inc. VASA o Similar) | 1.65 | 0.37 | 0.8085 | 0.0814 | 1.65 | 0.0925 | 1.65 | 0.4 | 1.65 | 0.111 | 1.65 | 0.0925 | 1.65 | 0.0925 | 0.85 | 0.0925 | 0.8085 | 0.0814
0.43 | 145 | DVH cámara de 12mm Magnetrónico capa blanda de control solar, muy alta selectividad y baja emisividad sobre incoloro coating claro 6mm y aire en su interior. Vidrio incoloro interior 6mm. ( 6+12+6 ). (Cool Lite XT60/28 +12+inc. VASA o Similar) | 1.6 | 0.25 | 0.784 | 0.055 | 1.6 | 0.0625 | 1.6 | 0.4 | 1.6 | 0.075 | 1.6 | 0.0625 | 1.6 | 0.0625 | 0.8 | 0.0625 | 0.784 | 0.055
0.24 | 146 | DVH cámara de 12mm Incolor exterior 4mm y aire en su interior. Vidrio interior Baja Emisividad de 6mm. ( 4+12+6 ) | 1.8 | 0.69 | 0.882 | 0.1518 | 1.8 | 0.1725 | 1.8 | 0.4 | 1.8 | 0.207 | 1.8 | 0.1725 | 1.8 | 0.1725 | 1 | 0.1725 | 0.882 | 0.1518
0.24 | 147 | DVH cámara de 12mm Incolor exterior 6mm y aire en su interior. Vidrio interior Baja Emisividad de 6mm. ( 6+12+6 ) | 1.8 | 0.66 | 0.882 | 0.1452 | 1.8 | 0.165 | 1.8 | 0.4 | 1.8 | 0.198 | 1.8 | 0.165 | 1.8 | 0.165 | 1 | 0.165 | 0.882 | 0.1452
0.31 | 148 | DVH cámara de 12mm coloreado en su masa Gris exterior 4mm y aire en su interior. Vidrio interior Baja Emisividad de 6mm. ( 4+12+6 ). (Float Gris +12+ Energy Advantage Low-E VASA o Neutral 70 Low-e GUARDIAN o Similar) | 1.8 | 0.48 | 0.882 | 0.1056 | 1.8 | 0.12 | 1.8 | 0.4 | 1.8 | 0.144 | 1.8 | 0.12 | 1.8 | 0.12 | 1 | 0.12 | 0.882 | 0.1056
0.27 | 149 | DVH cámara de 12mm coloreado en su masa Gris exterior 6mm y aire en su interior. Vidrio interior Baja Emisividad de 6mm. ( 6+12+6 ). (Float Gris +12+ Energy Advantage Low-E VASANeutral 70 Low-e GUARDIAN o Similar) | 1.8 | 0.39 | 0.882 | 0.0858 | 1.8 | 0.0975 | 1.8 | 0.4 | 1.8 | 0.117 | 1.8 | 0.0975 | 1.8 | 0.0975 | 1 | 0.0975 | 0.882 | 0.0858
0.45 | 150 | DVH cámara de 12mm coloreado en su masa Bronce exterior 4mm y aire en su interior. Vidrio interior Baja Emisividad de 6mm. ( 4+12+6 ). (Float Bronce +12+ Energy Advantage Low-E VASA o Neutral 70 Low-e GUARDIAN o Similar) | 1.8 | 0.52 | 0.882 | 0.1144 | 1.8 | 0.13 | 1.8 | 0.4 | 1.8 | 0.156 | 1.8 | 0.13 | 1.8 | 0.13 | 1 | 0.13 | 0.882 | 0.1144
0.36 | 151 | DVH cámara de 12mm coloreado en su masa Bronce exterior 6mm y aire en su interior. Vidrio interior Baja Emisividad de 6mm. ( 6+12+6 ). (Float Bronce +12+ Energy Advantage Low-E VASA o Neutral 70 Low-e GUARDIAN o Similar) | 1.8 | 0.45 | 0.882 | 0.099 | 1.8 | 0.1125 | 1.8 | 0.4 | 1.8 | 0.135 | 1.8 | 0.1125 | 1.8 | 0.1125 | 1 | 0.1125 | 0.882 | 0.099
0.2 | 152 | DVH cámara de 12mm coloreado en su masa Verde exterior 4mm y aire en su interior. Vidrio interior Baja Emisividad de 6mm. ( 4+12+6 ). (Float Verde +12+ Energy Advantage Low-E VASA o Neutral 70 Low-e GUARDIAN o Similar) | 1.8 | 0.48 | 0.882 | 0.1056 | 1.8 | 0.12 | 1.8 | 0.4 | 1.8 | 0.144 | 1.8 | 0.12 | 1.8 | 0.12 | 1 | 0.12 | 0.882 | 0.1056
0.22 | 153 | DVH cámara de 12mm coloreado en su masa Verde exterior 6mm y aire en su interior. Vidrio interior Baja Emisividad de 6mm. ( 6+12+6 ). (Float Verde +12+ Energy Advantage Low-E VASA o Neutral 70 Low-e GUARDIAN o Similar) | 1.8 | 0.45 | 0.882 | 0.099 | 1.8 | 0.1125 | 1.8 | 0.4 | 1.8 | 0.135 | 1.8 | 0.1125 | 1.8 | 0.1125 | 1 | 0.1125 | 0.882 | 0.099
0.51 | 154 | DVH cámara de 12mm coloreado en su masa Verde Intenso exterior 6mm y aire en su interior. Vidrio interior Baja Emisividad de 6mm. ( 6+12+6 ). (Float Evergreen / Super Tint +12+ Energy Advantage Low-E VASA o Similar) | 1.8 | 0.34 | 0.882 | 0.0748 | 1.8 | 0.085 | 1.8 | 0.4 | 1.8 | 0.102 | 1.8 | 0.085 | 1.8 | 0.085 | 1 | 0.085 | 0.882 | 0.0748
0.28 | 155 | DVH cámara de 12mm coloreado en su masa Azul Intenso exterior 6mm y aire en su interior. Vidrio interior Baja Emisividad de 6mm. ( 6+12+6 ). (Float Artic Blue / Super Tint + 12+ Energy Advantage Low-E VASA o Similar) | 1.8 | 0.35 | 0.882 | 0.077 | 1.8 | 0.0875 | 1.8 | 0.4 | 1.8 | 0.105 | 1.8 | 0.0875 | 1.8 | 0.0875 | 1 | 0.0875 | 0.882 | 0.077
0.27 | 156 | DVH cámara de 12mm coloreado en su masa Gris Intenso exterior 6mm y aire en su interior. Vidrio interior Baja Emisividad de 6mm. ( 6+12+6 ). (Float Supergrey / Super Tint +12+ Energy Advantage Low-E VASA o Similar) | 1.8 | 0.15 | 0.882 | 0.033 | 1.8 | 0.0375 | 1.8 | 0.4 | 1.8 | 0.045 | 1.8 | 0.0375 | 1.8 | 0.0375 | 1 | 0.0375 | 0.882 | 0.033
0.36 | 157 | DVH cámara de 12mm Pirolitico de control solar, baja reflectividad y baja emisividad sobre incoloro exterior 6mm y aire en su interior. Vidrio interior Baja Emisividad de 6mm. ( 6+12+6 ). (Solar-E On Clear +12+ Energy Advantage Low-E VASA o Similar) | 1.7 | 0.43 | 0.833 | 0.0946 | 1.7 | 0.1075 | 1.7 | 0.4 | 1.7 | 0.129 | 1.7 | 0.1075 | 1.7 | 0.1075 | 0.9 | 0.1075 | 0.833 | 0.0946
0.31 | 158 | DVH cámara de 12mm Pirolitico de control solar, baja reflectividad y baja emisividad sobre azul intenso exterior 6mm y aire en su interior. Vidrio interior Baja Emisividad de 6mm. ( 6+12+6 ). (Solar-E On Artic Blue +12+Energy Advantage Low-E VASA o Similar) | 1.7 | 0.24 | 0.833 | 0.0528 | 1.7 | 0.06 | 1.7 | 0.4 | 1.7 | 0.072 | 1.7 | 0.06 | 1.7 | 0.06 | 0.9 | 0.06 | 0.833 | 0.0528
0.36 | 159 | DVH cámara de 12mm Pirolitico de control solar, baja reflectividad y baja emisividad sobre verde intenso exterior 6mm y aire en su interior. Vidrio interior Baja Emisividad de 6mm. ( 6+12+6 ). (Solar-E On Evergreen+12+Energy Advantage Low-E VASA o Similar) | 1.7 | 0.24 | 0.833 | 0.0528 | 1.7 | 0.06 | 1.7 | 0.4 | 1.7 | 0.072 | 1.7 | 0.06 | 1.7 | 0.06 | 0.9 | 0.06 | 0.833 | 0.0528
0.68 | 160 | DVH cámara de 12mm Pirolitico de control solar, baja reflectividad y baja emisividad sobre azul verdoso exterior 6mm y aire en su interior. Vidrio interior Baja Emisividad de 6mm. ( 6+12+6 ). (Solar-E On Blue Green +12+Energy Advantage Low-E VASA o Similar) | 1.7 | 0.31 | 0.833 | 0.0682 | 1.7 | 0.0775 | 1.7 | 0.4 | 1.7 | 0.093 | 1.7 | 0.0775 | 1.7 | 0.0775 | 0.9 | 0.0775 | 0.833 | 0.0682
0.42 | 161 | DVH cámara de 12mm Pirolitico de control solar, baja reflectividad y baja emisividad sobre gris intenso exterior 6mm y aire en su interior. Vidrio interior Baja Emisividad de 6mm. ( 6+12+6 ). (Solar-E On Grey +12+Energy Advantage Low-E VASA o Similar) | 1.7 | 0.27 | 0.833 | 0.0594 | 1.7 | 0.0675 | 1.7 | 0.4 | 1.7 | 0.081 | 1.7 | 0.0675 | 1.7 | 0.0675 | 0.9 | 0.0675 | 0.833 | 0.0594
0.43 | 162 | DVH cámara de 12mm. Laminado control solar neutro en cara exterior y aire en su interior. Vidrio laminado con coating de baja emisividad. (4+4/12/3+3 ). (Blindex Solar+12+Energy Advantage Low-E VASA o Similar) | 1.8 | 0.45 | 0.882 | 0.099 | 1.8 | 0.1125 | 1.8 | 0.4 | 1.8 | 0.135 | 1.8 | 0.1125 | 1.8 | 0.1125 | 1 | 0.1125 | 0.882 | 0.099
0.43 | 163 | DVH cámara de 12mm. Laminado control solar verde en cara exterior y aire en su interior. Vidrio laminado con coating de baja emisividad. (4+4/12/3+3 ). (Blindex Solar+12+Energy Advantage Low-E VASA o Similar) | 1.8 | 0.36 | 0.882 | 0.0792 | 1.8 | 0.09 | 1.8 | 0.4 | 1.8 | 0.108 | 1.8 | 0.09 | 1.8 | 0.09 | 1 | 0.09 | 0.882 | 0.0792
0.35 | 164 | DVH cámara de 12mm. Laminado control solar gris en cara exterior y aire en su interior. Vidrio laminado con coating de baja emisividad. (4+4/12/3+3 ). (Blindex Solar+12+Energy Advantage Low-E VASA o Similar) | 1.8 | 0.2 | 0.882 | 0.044 | 1.8 | 0.05 | 1.8 | 0.4 | 1.8 | 0.06 | 1.8 | 0.05 | 1.8 | 0.05 | 1 | 0.05 | 0.882 | 0.044
0.35 | 165 | DVH cámara de 12mm. Laminado control solar azul en cara exterior y aire en su interior. Vidrio laminado con coating de baja emisividad. (4+4/12/3+3 ). (Blindex Solar+12+Energy Advantage Low-E VASA o Similar) | 1.8 | 0.22 | 0.882 | 0.0484 | 1.8 | 0.055 | 1.8 | 0.4 | 1.8 | 0.066 | 1.8 | 0.055 | 1.8 | 0.055 | 1 | 0.055 | 0.882 | 0.0484
0.43 | 166 | DVH cámara de 12mm. Laminado de control solar y reflectividad baja coating Celeste grisaseo en cara exterior y aire en su interior. Vidrio interior con coating de baja emisividad.(4+4/12/6 ). (SunGuard Light Blue 52 on clear+12+ Neutral 70 GUARDIAN o Similar) | 1.8 | 0.42 | 0.882 | 0.0924 | 1.8 | 0.105 | 1.8 | 0.4 | 1.8 | 0.126 | 1.8 | 0.105 | 1.8 | 0.105 | 1 | 0.105 | 0.882 | 0.0924
0.53 | 167 | DVH cámara de 12mm. Laminado de control solar y reflectividad baja coating neutro en cara exterior y aire en su interior. Vidrio interior con coating de baja emisividad. (4+4+12+6 ). (SunGuard Neutral Plus 41 on clear+12+ Neutral 70 Low-E GUARDIAN o Similar) | 1.8 | 0.32 | 0.882 | 0.0704 | 1.8 | 0.08 | 1.8 | 0.4 | 1.8 | 0.096 | 1.8 | 0.08 | 1.8 | 0.08 | 1 | 0.08 | 0.882 | 0.0704
0.26 | 168 | DVH cámara de 12mm. Laminado de control solar y reflectividad media coating incoloro en cara exterior y aire en su interior. Vidrio interior con coating de baja emisividad. (4+4+12+6 ). (SunGuard AG33 on clear+12+ Neutral 70 Low-E GUARDIAN o Similar) | 1.8 | 0.28 | 0.882 | 0.0616 | 1.8 | 0.07 | 1.8 | 0.4 | 1.8 | 0.084 | 1.8 | 0.07 | 1.8 | 0.07 | 1 | 0.07 | 0.882 | 0.0616
0.26 | 169 | DVH cámara de 12mm. Laminado de control solar y reflectividad media coating azul en cara exterior y aire en su interior. Vidrio interior con coating de baja emisividad. (4+4+12+6 ). (SunGuard Royal Blue 30 on clear+12+ Neutral 70 Low-E GUARDIAN o Similar) | 1.8 | 0.26 | 0.882 | 0.0572 | 1.8 | 0.065 | 1.8 | 0.4 | 1.8 | 0.078 | 1.8 | 0.065 | 1.8 | 0.065 | 1 | 0.065 | 0.882 | 0.0572
0.36 | 170 | DVH cámara de 12mm. Laminado de control solar y reflectividad alta coating plata grisaceo en cara exterior y aire en su interior. Vidrio interior con coating de baja emisividad. (4+4+12+6 ). (SunGuard Silver 20 on clear+12+ Neutral 70 Low-E GUARDIAN o Similar) | 1.8 | 0.18 | 0.882 | 0.0396 | 1.8 | 0.045 | 1.8 | 0.4 | 1.8 | 0.054 | 1.8 | 0.045 | 1.8 | 0.045 | 1 | 0.045 | 0.882 | 0.0396
0.84 | 171 | DVH cámara de 12mm. Laminado de control solar y reflectividad alta coating gris plata en cara exterior y aire en su interior. Vidrio interior con coating de baja emisividad. (4+4+12+6 ). (SunGuard Silver 32 on clear+12+ Neutral 70 Low-E GUARDIAN o Similar) | 1.8 | 0.27 | 0.882 | 0.0594 | 1.8 | 0.0675 | 1.8 | 0.4 | 1.8 | 0.081 | 1.8 | 0.0675 | 1.8 | 0.0675 | 1 | 0.0675 | 0.882 | 0.0594
0.7 | 172 | DVH cámara de 12mm. Laminado de control solar y reflectividad alta coating plata grisaceo en cara exterior y aire en su interior. Vidrio interior con coating de baja emisividad. (4+4+12+6 ). (SunGuard Neutral 14 on clear+12+ Neutral 70 Low-E GUARDIAN o Similar) | 1.8 | 0.16 | 0.882 | 0.0352 | 1.8 | 0.04 | 1.8 | 0.4 | 1.8 | 0.048 | 1.8 | 0.04 | 1.8 | 0.04 | 1 | 0.04 | 0.882 | 0.0352
de iram | 173 | DVH cámara de 12mm. Laminado de control solar y reflectividad alta coating bronce reflectivo en cara exterior y aire en su interior. Vidrio interior con coating de baja emisividad. (4+4+12+6 ). (SunGuard Reflect on clear+12+ Neutral 70 Low-E GUARDIAN o Similar) | 1.8 | 0.34 | 0.882 | 0.0748 | 1.8 | 0.085 | 1.8 | 0.4 | 1.8 | 0.102 | 1.8 | 0.085 | 1.8 | 0.085 | 1 | 0.085 | 0.882 | 0.0748
| 174 | DVH cámara de 12mm. Laminado de control solar y reflectividad alta coating azul intenso en cara exterior y aire en su interior. Vidrio interior con coating de baja emisividad. (4+4+12+6 ). (SunGuard Royal Blue 20 on clear+12+ Neutral 70 Low-E GUARDIAN o Similar) | 1.8 | 0.21 | 0.882 | 0.0462 | 1.8 | 0.0525 | 1.8 | 0.4 | 1.8 | 0.063 | 1.8 | 0.0525 | 1.8 | 0.0525 | 1 | 0.0525 | 0.882 | 0.0462
| 175 | DVH cámara de 12mm. Laminado de control solar y reflectividad alta coating verde azulino S/Verde en cara exterior y aire en su interior. Vidrio interior con coating de baja emisividad. (4+4+12+6 ). (SunGuard Silver 32 on green+12+ Neutral 70 Low-E GUARDIAN o Similar) | 1.8 | 0.22 | 0.882 | 0.0484 | 1.8 | 0.055 | 1.8 | 0.4 | 1.8 | 0.066 | 1.8 | 0.055 | 1.8 | 0.055 | 1 | 0.055 | 0.882 | 0.0484
| 176 | DVH cámara de 12mm. Laminado de control solar y reflectividad alta coating verde plateado S/Verde en cara exterior y aire en su interior. Vidrio interior con coating de baja emisividad. (4+4+12+6 ). (SunGuard Silver 20 on green+12+ Neutral 70 Low-E GUARDIAN o Similar) | 1.8 | 0.16 | 0.882 | 0.0352 | 1.8 | 0.04 | 1.8 | 0.4 | 1.8 | 0.048 | 1.8 | 0.04 | 1.8 | 0.04 | 1 | 0.04 | 0.882 | 0.0352
| 177 | DVH cámara de 12mm. Laminado de control solar y reflectividad alta coating verde plateado S/Verde en cara exterior y aire en su interior. Vidrio interior con coating de baja emisividad. (4+4+12+6 ). (SunGuard Neutral 14 on green+12+ Neutral 70 Low-E GUARDIAN o Similar) | 1.8 | 0.15 | 0.882 | 0.033 | 1.8 | 0.0375 | 1.8 | 0.4 | 1.8 | 0.045 | 1.8 | 0.0375 | 1.8 | 0.0375 | 1 | 0.0375 | 0.882 | 0.033
| 178 | DVH cámara de 12mm. Laminado control solar y reflectividad media coating verde S/Verde en cara exterior y aire en su interior. Vidrio interior con coating de baja emisividad. (4+4+12+6 ). (SunGuard AG33 on green+12+ Neutral 70 Low-E GUARDIAN o Similar) | 1.8 | 0.22 | 0.882 | 0.0484 | 1.8 | 0.055 | 1.8 | 0.4 | 1.8 | 0.066 | 1.8 | 0.055 | 1.8 | 0.055 | 1 | 0.055 | 0.882 | 0.0484
| 179 | DVH cámara de 12mm. Laminado control solar y reflectividad media coating gris S/Gris en cara exterior y aire en su interior. Vidrio interior con coating de baja emisividad. (4+4+12+6 ). (SunGuard AG33 on gray+12+ Neutral 70 Low-E GUARDIAN o Similar) | 1.8 | 0.22 | 0.882 | 0.0484 | 1.8 | 0.055 | 1.8 | 0.4 | 1.8 | 0.066 | 1.8 | 0.055 | 1.8 | 0.055 | 1 | 0.055 | 0.882 | 0.0484
| 180 | DVH cámara de 12mm. Laminado de control solar y reflectividad baja coating Verde Celeste S/Verde en cara exterior y aire en su interior. Vidrio interior con coating de baja emisividad. (4+4+12+6 ). (SunGuard Light Blue 52 on green+12+ Neutral 70 Low-E GUARDIAN o Similar) | 1.8 | 0.32 | 0.882 | 0.0704 | 1.8 | 0.08 | 1.8 | 0.4 | 1.8 | 0.096 | 1.8 | 0.08 | 1.8 | 0.08 | 1 | 0.08 | 0.882 | 0.0704
| 181 | DVH cámara de 12mm. Laminado de control solar y reflectividad baja coating gris S/Gris en cara exterior y aire en su interior. Vidrio interior con coating de baja emisividad. (4+4+12+6 ). (SunGuard Neutral Plus 41 on gray+12+ Neutral 70 Low-E GUARDIAN o Similar) | 1.8 | 0.25 | 0.882 | 0.055 | 1.8 | 0.0625 | 1.8 | 0.4 | 1.8 | 0.075 | 1.8 | 0.0625 | 1.8 | 0.0625 | 1 | 0.0625 | 0.882 | 0.055
| 182 | DVH cámara de 12mm. Laminado de control solar y reflectividad baja coating neutro S/Verde en cara exterior y aire en su interior. Vidrio interior con coating de baja emisividad. (4+4+12+6 ). (SunGuard Neutral Plus 41 on green+12+ Neutral 70 Low-E GUARDIAN o Similar) | 1.8 | 0.25 | 0.882 | 0.055 | 1.8 | 0.0625 | 1.8 | 0.4 | 1.8 | 0.075 | 1.8 | 0.0625 | 1.8 | 0.0625 | 1 | 0.0625 | 0.882 | 0.055
| 183 | DVH cámara de 12mm de control solar y reflectividad baja coating verde S/Verde en cara exterior y aire en su interior. Vidrio interior con coating de baja emisividad. (6+12+6 ). (SunGuard Neutral Plus 41 on green+12+ Neutral 70 Low-E GUARDIAN o Similar) | 1.8 | 0.24 | 0.882 | 0.0528 | 1.8 | 0.06 | 1.8 | 0.4 | 1.8 | 0.072 | 1.8 | 0.06 | 1.8 | 0.06 | 1 | 0.06 | 0.882 | 0.0528
| 184 | DVH cámara de 12mm de control solar y reflectividad baja coating verde S/Verde en cara exterior y aire en su interior. Vidrio interior con coating de baja emisividad. (6+12+6 ). (SunGuard Light Blue 52 on green+12+ Neutral 70 Low-E GUARDIAN o Similar) | 1.8 | 0.28 | 0.882 | 0.0616 | 1.8 | 0.07 | 1.8 | 0.4 | 1.8 | 0.084 | 1.8 | 0.07 | 1.8 | 0.07 | 1 | 0.07 | 0.882 | 0.0616
| 185 | DVH cámara de 12mm de control solar y reflectividad media coating verde S/Verde en cara exterior y aire en su interior. Vidrio interior con coating de baja emisividad. (6+12+6 ). (SunGuard AG33 on green+12+ Neutral 70 GUARDIAN o Similar) | 1.8 | 0.21 | 0.882 | 0.0462 | 1.8 | 0.0525 | 1.8 | 0.4 | 1.8 | 0.063 | 1.8 | 0.0525 | 1.8 | 0.0525 | 1 | 0.0525 | 0.882 | 0.0462
| 186 | DVH cámara de 12mm de control solar y reflectividad media coating verde azulino S/Verde en cara exterior y aire en su interior. Vidrio interior con coating de baja emisividad. (6+12+6 ). (SunGuard Silver 32 on green+12+ Neutral 70 Low-E GUARDIAN o Similar) | 1.8 | 0.21 | 0.882 | 0.0462 | 1.8 | 0.0525 | 1.8 | 0.4 | 1.8 | 0.063 | 1.8 | 0.0525 | 1.8 | 0.0525 | 1 | 0.0525 | 0.882 | 0.0462
| 187 | DVH cámara de 12mm de control solar y reflectividad media coating verde S/Gris en cara exterior y aire en su interior. Vidrio interior con coating de baja emisividad. (6+12+6 ). (SunGuard AG33 on gray+12+ Neutral 70 Low-E GUARDIAN o Similar) | 1.8 | 0.21 | 0.882 | 0.0462 | 1.8 | 0.0525 | 1.8 | 0.4 | 1.8 | 0.063 | 1.8 | 0.0525 | 1.8 | 0.0525 | 1 | 0.0525 | 0.882 | 0.0462
| 188 | DVH cámara de 12mm de control solar y reflectividad alta coating verde plateado S/Verde en cara exterior y aire en su interior. Vidrio interior con coating de baja emisividad. (6+12+6 ). (SunGuard Neutral 14 on green+12+ Neutral 70 Low-E GUARDIAN o Similar) | 1.8 | 0.14 | 0.882 | 0.0308 | 1.8 | 0.035 | 1.8 | 0.4 | 1.8 | 0.042 | 1.8 | 0.035 | 1.8 | 0.035 | 1 | 0.035 | 0.882 | 0.0308
| 189 | DVH cámara de 12mm de control solar y reflectividad alta coating verde plateado S/Verde en cara exterior y aire en su interior. Vidrio interior con coating de baja emisividad. (6+12+6 ). (SunGuard Silver 20 on green+12+ Neutral 70 Low-E GUARDIAN o Similar) | 1.8 | 0.16 | 0.882 | 0.0352 | 1.8 | 0.04 | 1.8 | 0.4 | 1.8 | 0.048 | 1.8 | 0.04 | 1.8 | 0.04 | 1 | 0.04 | 0.882 | 0.0352
| 190 | DVH cámara de 12mm Pirolitico de control solar, alta reflectividad y baja emisividad sobre incoloro 6mm y aire en su interior. Vidrio interior Baja Emisividad de 6mm. ( 6+12+6 ). (Eclipse Advantage +12+Energy Advantage Low-E VASA o Similar) | 1.7 | 0.51 | 0.833 | 0.1122 | 1.7 | 0.1275 | 1.7 | 0.4 | 1.7 | 0.153 | 1.7 | 0.1275 | 1.7 | 0.1275 | 0.9 | 0.1275 | 0.833 | 0.1122
| 191 | DVH cámara de 12mm Pirolitico de control solar, alta reflectividad y baja emisividad sobre azul intenso 6mm y aire en su interior. Vidrio interior Baja Emisividad de 6mm. ( 6+12+6 ). (Eclipse Advantage +12+Energy Advantage Low-E VASA o Similar) | 1.7 | 0.28 | 0.833 | 0.0616 | 1.7 | 0.07 | 1.7 | 0.4 | 1.7 | 0.084 | 1.7 | 0.07 | 1.7 | 0.07 | 0.9 | 0.07 | 0.833 | 0.0616
| 192 | DVH cámara de 12mm Pirolitico de control solar, alta reflectividad y baja emisividad sobre verde intenso 6mm y aire en su interior. Vidrio interior Baja Emisividad de 6mm. ( 6+12+6 ). (Eclipse Advantage +12+Energy Advantage Low-E VASA o Similar) | 1.7 | 0.27 | 0.833 | 0.0594 | 1.7 | 0.0675 | 1.7 | 0.4 | 1.7 | 0.081 | 1.7 | 0.0675 | 1.7 | 0.0675 | 0.9 | 0.0675 | 0.833 | 0.0594
| 193 | DVH cámara de 12mm Pirolitico de control solar, alta reflectividad y baja emisividad sobre azul verdoso 6mm y aire en su interior. Vidrio interior Baja Emisividad de 6mm. ( 6+12+6 ). (Eclipse Advantage +12+Energy Advantage Low-E VASA o Similar) | 1.7 | 0.36 | 0.833 | 0.0792 | 1.7 | 0.09 | 1.7 | 0.4 | 1.7 | 0.108 | 1.7 | 0.09 | 1.7 | 0.09 | 0.9 | 0.09 | 0.833 | 0.0792
| 194 | DVH cámara de 12mm Pirolitico de control solar, alta reflectividad y baja emisividad sobre gris 6mm y aire en su interior. Vidrio interior Baja Emisividad de 6mm. ( 6+12+6 ). (Eclipse Advantage +12+Energy Advantage Low-E VASA o Similar) | 1.7 | 0.31 | 0.833 | 0.0682 | 1.7 | 0.0775 | 1.7 | 0.4 | 1.7 | 0.093 | 1.7 | 0.0775 | 1.7 | 0.0775 | 0.9 | 0.0775 | 0.833 | 0.0682
| 195 | DVH cámara de 12mm Pirolitico de control solar, alta reflectividad y baja emisividad sobre bronce 6mm y aire en su interior. Vidrio interior Baja Emisividad de 6mm. ( 6+12+6 ). (Eclipse Advantage +12+Energy Advantage Low-E VASA o Similar) | 1.7 | 0.36 | 0.833 | 0.0792 | 1.7 | 0.09 | 1.7 | 0.4 | 1.7 | 0.108 | 1.7 | 0.09 | 1.7 | 0.09 | 0.9 | 0.09 | 0.833 | 0.0792
| 196 | DVH cámara de 15mm Incolor exterior 6mm y 90% argón en su interior. Vidrio interior Baja Emisividad de 6mm. ( 6+15+6 ). | 1.5 | 0.68 | 0.735 | 0.1496 | 1.5 | 0.17 | 1.5 | 0.4 | 1.5 | 0.204 | 1.5 | 0.17 | 1.5 | 0.17 | 0.7 | 0.17 | 0.735 | 0.1496
| 197 | DVH cámara de 15mm coloreado en su masa Gris Exterior 6mm y 90% argón en su interior. Vidrio interior Baja Emisividad de 6mm. ( 6+15+6 ). (Float Gris / Super Tint +15+ Energy Advantage Low-E VASA o Similar) | 1.5 | 0.42 | 0.735 | 0.0924 | 1.5 | 0.105 | 1.5 | 0.4 | 1.5 | 0.126 | 1.5 | 0.105 | 1.5 | 0.105 | 0.7 | 0.105 | 0.735 | 0.0924
| 198 | DVH cámara de 15mm coloreado en su masa Bronce Exterior 6mm y 90% argón en su interior. Vidrio interior Baja Emisividad de 6mm. ( 6+15+6 ). (Float Bronce / Super Tint +15+ Energy Advantage Low-E VASA o Similar) | 1.5 | 0.43 | 0.735 | 0.0946 | 1.5 | 0.1075 | 1.5 | 0.4 | 1.5 | 0.129 | 1.5 | 0.1075 | 1.5 | 0.1075 | 0.7 | 0.1075 | 0.735 | 0.0946
| 199 | DVH cámara de 15mm coloreado en su masa Verde exterior 6mm y 90% argón en su interior. Vidrio interior Baja Emisividad de 6mm. ( 6+15+6 ). (Float Verde / Super Tint +15+ Energy Advantage Low-E VASA o Similar) | 1.5 | 0.43 | 0.735 | 0.0946 | 1.5 | 0.1075 | 1.5 | 0.4 | 1.5 | 0.129 | 1.5 | 0.1075 | 1.5 | 0.1075 | 0.7 | 0.1075 | 0.735 | 0.0946
| 200 | DVH cámara de 15mm coloreado en su masa Verde Intenso exterior 6mm y 90% argón en su interior. Vidrio interior Baja Emisividad de 6mm. ( 6+15+6 ). (Float Evergreen / Super Tint +15+ Energy Advantage Low-E VASA o Similar) | 1.5 | 0.35 | 0.735 | 0.077 | 1.5 | 0.0875 | 1.5 | 0.4 | 1.5 | 0.105 | 1.5 | 0.0875 | 1.5 | 0.0875 | 0.7 | 0.0875 | 0.735 | 0.077
| 201 | DVH cámara de 15mm coloreado en su masa Azul Intenso exterior 6mm y 90% argón en su interior. Vidrio interior Baja Emisividad de 6mm. ( 6+15+6 ). (Float Artic Blue / Super Tint +15+ Energy Advantage Low-E VASA o Similar) | 1.5 | 0.35 | 0.735 | 0.077 | 1.5 | 0.0875 | 1.5 | 0.4 | 1.5 | 0.105 | 1.5 | 0.0875 | 1.5 | 0.0875 | 0.7 | 0.0875 | 0.735 | 0.077
| 202 | DVH cámara de 15mm Pirolitico de control solar, baja reflectividad y baja emisividad sobre incoloro exterior 6mm y 90% argón en su interior. Vidrio interior Baja Emisividad de 6mm. ( 6+15+6 ). (Solar-E On Clear +15+ Energy Advantage Low-E VASA o Similar) | 1.3 | 0.43 | 0.637 | 0.0946 | 1.3 | 0.1075 | 1.3 | 0.4 | 1.3 | 0.129 | 1.3 | 0.1075 | 1.3 | 0.1075 | 0.5 | 0.1075 | 0.637 | 0.0946
| 203 | DVH cámara de 15mm Pirolitico de control solar, alta reflectividad y baja emisividad sobre incoloro exterior 6mm y 90% argón en su interior. Vidrio interior Baja Emisividad de 6mm. ( 6+15+6 ). (Eclipse Advantage +15+Energy Advantage Low-E VASA o Similar) | 1.3 | 0.53 | 0.637 | 0.1166 | 1.3 | 0.1325 | 1.3 | 0.4 | 1.3 | 0.159 | 1.3 | 0.1325 | 1.3 | 0.1325 | 0.5 | 0.1325 | 0.637 | 0.1166
| 204 | DVH cámara de 15mm Pirolitico de control solar, alta reflectividad y baja emisividad sobre azul intenso exterior 6mm y 90% argón en su interior. Vidrio interior Baja Emisividad de 6mm. ( 6+15+6 ). (Eclipse Advantage +15+Energy Advantage Low-E VASA o Similar) | 1.3 | 0.26 | 0.637 | 0.0572 | 1.3 | 0.065 | 1.3 | 0.4 | 1.3 | 0.078 | 1.3 | 0.065 | 1.3 | 0.065 | 0.5 | 0.065 | 0.637 | 0.0572
| 205 | DVH cámara de 15mm Pirolitico de control solar, alta reflectividad y baja emisividad sobre verde intenso exterior 6mm y 90% argón en su interior. Vidrio interior Baja Emisividad de 6mm. ( 6+15+6 ). (Eclipse Advantage +15+Energy Advantage Low-E VASA o Similar) | 1.3 | 0.26 | 0.637 | 0.0572 | 1.3 | 0.065 | 1.3 | 0.4 | 1.3 | 0.078 | 1.3 | 0.065 | 1.3 | 0.065 | 0.5 | 0.065 | 0.637 | 0.0572
| 206 | DVH cámara de 15mm Pirolitico de control solar, alta reflectividad y baja emisividad sobre azul verdoso exterior 6mm y 90% argón en su interior. Vidrio interior Baja Emisividad de 6mm. ( 6+15+6 ). (Eclipse Advantage +15+Energy Advantage Low-E VASA o Similar) | 1.3 | 0.36 | 0.637 | 0.0792 | 1.3 | 0.09 | 1.3 | 0.4 | 1.3 | 0.108 | 1.3 | 0.09 | 1.3 | 0.09 | 0.5 | 0.09 | 0.637 | 0.0792
| 207 | U Glass simple | 5.6 | 0.84 | 2.744 | 0.1848 | 5.6 | 0.21 | 5.6 | 0.4 | 5.6 | 0.252 | 5.6 | 0.21 | 5.6 | 0.21 | 4.8 | 0.21 | 2.744 | 0.1848
| 208 | U Glass doble | 2.79 | 0.7 | 1.3671 | 0.154 | 2.79 | 0.175 | 2.79 | 0.4 | 2.79 | 0.21 | 2.79 | 0.175 | 2.79 | 0.175 | 1.99 | 0.175 | 1.3671 | 0.154
| 209 | Ladrillos de vidrio de 8 cm con una camara | 2.79 | 0.81 | 1.3671 | 0.1782 | 2.79 | 0.2025 | 2.79 | 0.4 | 2.79 | 0.243 | 2.79 | 0.2025 | 2.79 | 0.2025 | 1.99 | 0.2025 | 1.3671 | 0.1782
| 210 | Ladrillos de vidrio de 16 cm con dos camaras | 1.8 | 0.65 | 0.882 | 0.143 | 1.8 | 0.1625 | 1.8 | 0.4 | 1.8 | 0.195 | 1.8 | 0.1625 | 1.8 | 0.1625 | 1 | 0.1625 | 0.882 | 0.143
| 211 | Policarbonato macizo transparente incoloro de 3 mm | 5.46 | 0.89 | 2.6754 | 0.1958 | 5.46 | 0.2225 | 5.46 | 0.4 | 5.46 | 0.267 | 5.46 | 0.2225 | 5.46 | 0.2225 | 4.66 | 0.2225 | 2.6754 | 0.1958
| 212 | Policarbonato incoloro con 2 camaras espesor 10 mm | 2.7 | 0.76 | 1.323 | 0.1672 | 2.7 | 0.19 | 2.7 | 0.4 | 2.7 | 0.228 | 2.7 | 0.19 | 2.7 | 0.19 | 1.9 | 0.19 | 1.323 | 0.1672
| 213 | Policarbonato opalino satinado con 2 camaras espesor 10 mm | 2.7 | 0.65 | 1.323 | 0.143 | 2.7 | 0.1625 | 2.7 | 0.4 | 2.7 | 0.195 | 2.7 | 0.1625 | 2.7 | 0.1625 | 1.9 | 0.1625 | 1.323 | 0.143
214
|  | Proteccion | Posicion
| 1 | Sin Proteccion | 3
| 2 | Cortina de enrrollar exterior de madera, PVC o aluminio | 5
| 3 | Persiana exterior con tablillas inclinadas | 7
| 4 | Parasol horiz. fijo con proporcion 1:2 saliente-altura | 9
| 5 | Parasoles verticales moviles | 11
| 6 | Cortina exterior de tela o toldo | 13
| 7 | Obstaculos cercano en el horizonte | 15
| 8 | Cortina microperforada | 17
| 9 | Postigo hermético | 19
| 10 |  | 21
| Nro | Orientacion | Maximos
| 1 | Norte - 341° a 20° | 0.45
| 2 | Este - 21° a 160° | 0.3
| 3 | Sur - 161° a 200° | 0.9
| 4 | Oeste - 201° a 340° | 0.3
| 5 | lucernarios / inf. 60 º | 0.25