## Datos (hidden)
| Valor máximo admisible | Transmitancia térmica (K) [W/m² K]
1 | Superficies semitransparentes | 2.8
|  | Sin Protección |  | Cortina de enrrollar exterior de madera, PVC o aluminio. |  | Persiana exterior con tablillas inclinadas |  | Parasol horizontal fijo con proporcion 1:2 saliente- altura |  | Parasoles verticales moviles |  | Cortina exterior de tela o toldo.
| Tipo de vidrio | Transmitancia | FES | Transmitancia | FES | Transmitancia | FES | Transmitancia | FES | Transmitancia | FES | Transmitancia | FES
|  | [W/m2K] |  | [W/m2K] |  | [W/m2K] |  | [W/m2K] |  | [W/m2K] |  | [W/m2K]
1 | Incoloro (3 mm) | 5.8 | 1 | 2.8 | 0.22 | 5.8 | 0.25 | 5.8 | 0.4 | 5.8 | 0.3 | 5.8 | 0.25
2 | Incoloro (4 mm) | 5.8 | 0.98 | 2.8 | 0.22 | 5.8 | 0.25 | 5.8 | 0.4 | 5.8 | 0.3 | 5.8 | 0.25
3 | Incoloro (5 mm) | 5.8 | 0.96 | 2.8 | 0.21 | 5.8 | 0.24 | 5.8 | 0.4 | 5.8 | 0.3 | 5.8 | 0.24
4 | Incoloro (6 mm) | 5.8 | 0.95 | 2.8 | 0.21 | 5.8 | 0.24 | 5.8 | 0.4 | 5.8 | 0.3 | 5.8 | 0.24
5 | Incoloro (10 mm) | 5.8 | 0.89 | 2.8 | 0.2 | 5.8 | 0.22 | 5.8 | 0.4 | 5.8 | 0.3 | 5.8 | 0.22
6 | Laminado (3+3) o (4+4) | 5.7 | 0.95 | 2.8 | 0.21 | 5.7 | 0.22 | 5.7 | 0.4 | 5.7 | 0.3 | 5.7 | 0.22
7 | Laminado 4+4 reflectivo cara 2 | 5.6 | 0.3 | 2.7 | 0.07 | 5.6 | 0.15 | 5.6 | 0.31 | 5.6 | 0.15 | 5.6 | 0.15
8 | Coloreado en su masa Gris (3 mm) | 5.8 | 0.85 | 2.7 | 0.19 | 5.8 | 0.21 | 5.8 | 0.37 | 5.8 | 0.3 | 5.8 | 0.21
9 | Coloreado en su masa Gris (6 mm) | 5.7 | 0.73 | 2.7 | 0.16 | 5.7 | 0.18 | 5.7 | 0.37 | 5.7 | 0.3 | 5.7 | 0.18
10 | Coloreado en su masa Bronce (3 mm) | 5.8 | 0.85 | 2.7 | 0.19 | 5.8 | 0.21 | 5.8 | 0.37 | 5.8 | 0.29 | 5.8 | 0.21
11 | Coloreado en su masa Bronce (6 mm) | 5.7 | 0.73 | 2.7 | 0.16 | 5.7 | 0.18 | 5.7 | 0.37 | 5.7 | 0.27 | 5.7 | 0.18
12 | Coloreado en su masa Verde (3 mm) | 5.8 | 0.82 | 2.7 | 0.18 | 5.8 | 0.21 | 5.8 | 0.37 | 5.8 | 0.27 | 5.8 | 0.21
13 | Coloreado en su masa Verde (6 mm) | 5.7 | 0.68 | 2.7 | 0.15 | 5.7 | 0.17 | 5.7 | 0.35 | 5.7 | 0.25 | 5.7 | 0.17
14 | Coloreado en su masa Azul (6 mm) | 5.7 | 0.72 | 2.7 | 0.16 | 5.7 | 0.18 | 5.7 | 0.35 | 5.7 | 0.27 | 5.7 | 0.18
15 | Monolitico de 6 mm reflectivo en cara 2 | 3.8 | 0.6 | 2.25 | 0.1 | 2.8 | 0.3 | 3.8 | 0.4 | 3.8 | 0.3 | 3.8 | 0.3
16 | Monolitico de 6 mm tonalizado con baja emisividad | 3.68 | 0.52 | 2.2 | 0.1 | 2.8 | 0.3 | 3.68 | 0.4 | 3.68 | 0.3 | 3.68 | 0.3
17 | DVH Incoloro ext; incoloro interior (3+12+3 mm) | 2.8 | 0.88 | 2.15 | 0.19 | 2.8 | 0.22 | 2.8 | 0.35 | 2.8 | 0.27 | 2.8 | 0.22
18 | DVH Incoloro ext; incoloro interior (4+12+4 mm) | 2.8 | 0.86 | 2.15 | 0.18 | 2.8 | 0.2 | 2.8 | 0.35 | 2.8 | 0.3 | 2.8 | 0.2
19 | DVH Incoloro ext; incoloro interior (6+12+6 mm) | 2.8 | 0.81 | 2.15 | 0.18 | 2.7 | 0.18 | 2.7 | 0.35 | 2.7 | 0.3 | 2.7 | 0.18
20 | DVH Color Gris ext; incoloro interior (3+12+3 mm) | 2.7 | 0.72 | 2.15 | 0.16 | 2.7 | 0.15 | 2.7 | 0.35 | 2.7 | 0.3 | 2.7 | 0.15
21 | DVH Color Gris ext; incoloro interior (6+12+6 mm) | 2.7 | 0.59 | 2.15 | 0.13 | 2.7 | 0.18 | 2.7 | 0.35 | 2.7 | 0.2 | 2.7 | 0.18
22 | DVH Color Bronce ext; incoloro interior (3+12+3 mm) | 2.7 | 0.7 | 2.15 | 0.15 | 2.7 | 0.14 | 2.7 | 0.35 | 2.7 | 0.3 | 2.7 | 0.14
23 | DVH Color Bronce ext; incoloro interior (6+12+6 mm) | 2.7 | 0.54 | 2.15 | 0.12 | 2.7 | 0.18 | 2.7 | 0.35 | 2.7 | 0.2 | 2.7 | 0.18
24 | DVH Color Verde ext; incoloro interior (3+12+3 mm) | 2.7 | 0.7 | 2.15 | 0.15 | 2.7 | 0.14 | 2.7 | 0.35 | 2.7 | 0.3 | 2.7 | 0.14
25 | DVH Color Verde ext; incoloro interior (6+12+6 mm) | 2.7 | 0.54 | 2.15 | 0.12 | 2.7 | 0.15 | 2.7 | 0.35 | 2.7 | 0.25 | 2.7 | 0.15
26 | DVH Color Azul ext;incoloro interior (6+12+6 mm) | 2.7 | 0.58 | 2.15 | 0.13 | 1.8 | 0.14 | 1.8 | 0.32 | 1.8 | 0.25 | 1.8 | 0.14
27 | DVH Reflectivo Incoloro ext;incoloro int (6+12+6 mm) | 1.8 | 0.54 | 1.4 | 0.12 | 1.8 | 0.09 | 1.8 | 0.32 | 1.8 | 0.25 | 1.8 | 0.09
28 | DVH Reflectivo Gris ext; incoloro int (6+12+6 mm) | 1.8 | 0.35 | 1.4 | 0.08 | 1.8 | 0.1 | 1.8 | 0.35 | 1.8 | 0.2 | 1.8 | 0.1
29 | DVH Reflectivo Bronce ext;incoloro int (6+12+6 mm) | 1.8 | 0.38 | 1.4 | 0.08 | 1.8 | 0.09 | 1.8 | 0.35 | 1.8 | 0.15 | 1.8 | 0.09
30 | DVH Reflectivo Blue-Green ext;incoloro int (6+12+6 mm) | 1.8 | 0.36 | 1.4 | 0.08 | 1.8 | 0.07 | 1.8 | 0.35 | 1.8 | 0.15 | 1.8 | 0.07
31 | DVH - Reflectivo Verde ext;incoloro int (6+12+6 mm) | 1.8 | 0.28 | 1.4 | 0.06 | 1.8 | 0.08 | 1.8 | 0.28 | 1.8 | 0.15 | 1.8 | 0.08
32 | DVH Reflectivo Azul ext; incoloro int (6+12+6 mm) | 1.8 | 0.3 | 1.4 | 0.07 | 1.8 | 0.2 | 1.8 | 0.3 | 1.8 | 0.15 | 1.8 | 0.2
33 | DVH Incoloro ext; Low-e interior (3+12+3 mm) | 1.8 | 0.81 | 1.4 | 0.18 | 1.8 | 0.19 | 1.8 | 0.4 | 1.8 | 0.3 | 1.8 | 0.19
34 | DVH - Incoloro ext; Low-e interior (6+12+6 mm) | 1.8 | 0.75 | 1.4 | 0.17 | 1.8 | 0.16 | 1.8 | 0.4 | 1.8 | 0.3 | 1.8 | 0.16
35 | DVH Color Gris exterior Low-e interior (3+12+3 mm) | 1.8 | 0.63 | 1.4 | 0.14 | 1.8 | 0.12 | 1.8 | 0.37 | 1.8 | 0.3 | 1.8 | 0.12
36 | DVH Color Gris exterior Low-e interior (6+12+6 mm) | 1.8 | 0.46 | 1.4 | 0.1 | 1.8 | 0.17 | 1.8 | 0.32 | 1.8 | 0.25 | 1.8 | 0.17
37 | DVH Color Bronce exterior; Low-e interior (3+12+3 mm) | 1.8 | 0.66 | 1.4 | 0.15 | 1.8 | 0.13 | 1.8 | 0.35 | 1.8 | 0.3 | 1.8 | 0.13
38 | DVH Color Bronce exterior; Low-e interior (6+12+6 mm) | 1.8 | 0.52 | 1.4 | 0.11 | 1.8 | 0.16 | 1.8 | 0.33 | 1.8 | 0.3 | 1.8 | 0.16
39 | DVH Color Verde exterior; Low-e interior (3+12+3 mm) | 1.8 | 0.63 | 1.4 | 0.14 | 1.8 | 0.12 | 1.8 | 0.33 | 1.8 | 0.3 | 1.8 | 0.12
40 | DVH Color Verde exterior; Low-e interior (6+12+6 mm) | 1.8 | 0.48 | 1.4 | 0.11 | 1.7 | 0.13 | 1.7 | 0.32 | 1.7 | 0.24 | 1.7 | 0.13
41 | DVH Reflectivo incoloro ext, Low-e int (6+12+6 mm) | 1.7 | 0.5 | 1.3 | 0.11 | 1.7 | 0.08 | 1.7 | 0.32 | 1.7 | 0.24 | 1.7 | 0.08
42 | DVH Reflectivo Gris ext; Low-e interior (6+12+6 mm) | 1.7 | 0.31 | 1.3 | 0.07 | 1.7 | 0.09 | 1.7 | 0.31 | 1.7 | 0.22 | 1.7 | 0.09
43 | DVH Reflectivo Bronce ext;Low-e interior (6+12+6 mm) | 1.7 | 0.34 | 1.3 | 0.07 | 1.7 | 0.06 | 1.7 | 0.32 | 1.7 | 0.2 | 1.7 | 0.06
44 | DVH Reflectivo Verde ext; Low-e interior (6+12+6 mm) | 1.7 | 0.31 | 1.3 | 0.05 | 1.7 | 0.06 | 1.7 | 0.31 | 1.7 | 0.2 | 1.7 | 0.06
45 | DVH Incoloro ext., Low E c/argon (4+15+4) | 1.3 | 0.75 | 1.05 | 0.08 | 1.3 | 0.3 | 1.3 | 0.4 | 1.3 | 0.3 | 1.3 | 0.3
46 | DVH Reflectivo Incoloro ext., Low E c/argon (4+15+4) | 1.3 | 0.5 | 1.05 | 0.05 | 1.3 | 0.25 | 1.3 | 0.4 | 1.3 | 0.25 | 1.3 | 0.25
47 | DVH Lam. 4+4 reflectivo cara 2+12 + incoloro int. 6mm | 2.7 | 0.2 | 1.8 | 0.07 | 2.7 | 0.15 | 2.7 | 0.2 | 2.7 | 0.15 | 2.7 | 0.15
48 | DVH Lam. 4+4 reflectivo cara 2+12+6mm Low E cara 5 | 1.8 | 0.17 | 1.34 | 0.07 | 1.8 | 0.17 | 1.8 | 0.17 | 1.8 | 0.17 | 1.8 | 0.17
49 | U Glass simple | 5.8 | 0.8 |  |  | 5.8 | 0.3 | 5.8 | 0.4 | 5.8 | 0.3 | 5.8 | 0.3
50 | U Glass doble | 1.8 | 0.6 |  |  | 1.8 | 0.3 | 1.8 | 0.4 | 1.8 | 0.3 | 1.8 | 0.3
51 | Ladrillos de vidrio de 8 cm con una camara | 2.8 | 0.81 |  |  | 2.8 | 0.3 | 2.8 | 0.4 | 2.8 | 0.3 | 2.8 | 0.3
52 | Ladrillos de vidrio de 16 cm con dos camaras | 1.8 | 0.65 |  |  | 1.8 | 0.3 | 1.8 | 0.4 | 1.8 | 0.3 | 1.8 | 0.3
53 | Policarbonato macizo transparente incoloro de 3 mm | 5.46 | 0.89 |  |  | 5.46 | 0.3 | 5.46 | 0.4 | 5.46 | 0.3 | 5.46 | 0.3
54 | Policarbonato incoloro con 2 camaras espesor 10 mm | 2.7 | 0.76 |  |  | 2.7 | 0.2 | 2.7 | 0.35 | 2.7 | 0.2 | 2.7 | 0.2
55 | Policarbonato opalino satinado con 2 camaras espesor 10 mm | 2.7 | 0.65 |  |  | 2.7 | 0.2 | 2.7 | 0.35 | 2.7 | 0.2 | 2.7 | 0.2
56
| Proteccion | Posicion
1 | Sin Proteccion | 3
2 | Cortina de enrrollar exterior de madera, PVC o aluminio | 5
3 | Persiana exterior con tablillas inclinadas | 7
4 | Parasol horiz. fijo con proporcion 1:2 saliente-altura | 9
5 | Parasoles verticales moviles y Fijos | 11
6 | Cortina exterior de tela o toldo | 13
7
Nro | Orientacion | Maximos
1 | Norte - 341° a 20° | 0.45
2 | Este - 21° a 160° | 0.3
3 | Sur - 161° a 200° | 0.9
4 | Oeste - 201° a 340° | 0.3
5 | Inclinados inferior a 60 º/ lucernarios | 0.25
6

## Hoja1
Municipalidad de Rosario
Secretaria de Planeamiento - Programa de Construcciones Sustentables y Eficiencia Energética
Solicitud del Certificado de Aspectos Higrométricos y Eficiencia Energética de las Construcciones
Nombre y Apellido del Propietario:
Nombre y Apellido del Profesional:
Inmueble: Sección: Manzana: Gráfico: S/División: S/Parcela:
|  |  |  | VERIFICACION VANOS |  |  |  | VERIFICACION PAREDES |  |  |  | % SUP. VANOS
PISO | LOCALES 1º y 4º CATEGORIA | DENOMINACIÓN DE VANO | ORIENTACION | ANCHO VANO | ALTURA VANO | AREA VANO | AREA TOTAL VANOS | ANCHO PARED | ALTURA PARED | AREA PARED | AREA TOTAL PARED | 100 | K (w/m2k)
DESIGNACION
PLANTA BAJA | LOCAL COMERCIAL | V1 | OESTE | 29.7 | 2.6 | 77.22 | 77.22 | 30 | 3 | 90 | 90 | 85.8 | 1.8
1º PISO | QUINCHO | V3 | SUR | 3 | 2.5 | 7.5 | 20.8 | 12 | 2.5 | 30 | 30 | 69.33333 | 1.8
|  | V4 |  | 7 | 1.9 | 13.3
|  | V2 | OESTE | 3 | 2.5 | 7.5 | 7.5 | 5.7 | 2.5 | 14.25 | 14.25 | 52.63158 | 2.8
PLANTA TIPO 2º al 11º PISO | DORMITORIO 1 | V5 | OESTE | 2.35 | 2.05 | 4.8175 | 4.8175 | 2.8 | 2.5 | 7 | 7 | 68.82143 | 1.8
| ESTAR-COMEDOR 1 | V6 | OESTE | 2.55 | 2.05 | 5.2275 | 5.2275 | 3 | 2.5 | 7.5 | 7.5 | 69.7 | 1.8
| DORMITORIO 2 | V7 | OESTE | 2.2 | 2.05 | 4.51 | 4.51 | 2.65 | 2.5 | 6.625 | 6.625 | 68.07547 | 1.8
| ESTAR-COMEDOR 2 | V8 | OESTE | 2.3 | 2.05 | 4.715 | 4.715 | 2.8 | 2.5 | 7 | 7 | 67.35714 | 1.8
| DORMITORIO 3 | V9 | OESTE | 1.85 | 2.05 | 3.7925 | 3.7925 | 2.55 | 2.5 | 6.375 | 6.375 | 59.4902 | 2.8
| ESTAR-COMEDOR 3 | V10 | OESTE | 2.35 | 2.05 | 4.8175 | 4.8175 | 3 | 2.5 | 7.5 | 7.5 | 64.23333 | 1.8
|  | V12 | SUR | 4.1 | 0.7 | 2.87 | 2.87 | 7.55 | 2.5 | 18.875 | 18.875 | 15.2053 | 2.8
| ESTAR-COMEDOR 4 | V13 | SUR | 2 | 2.05 | 4.1 | 4.1 | 2.8 | 2.5 | 7 | 7 | 58.57143 | 2.8
| DORMITORIO 4 | V14 | SUR | 1.7 | 2.05 | 3.485 | 3.485 | 2.6 | 2.5 | 6.5 | 6.5 | 53.61538 | 2.8
| MONOAMBIENTE 1 | V15 | SUR | 1.8 | 2.05 | 3.69 | 3.69 | 2.75 | 2.5 | 6.875 | 6.875 | 53.67273 | 2.8
| DORMITORIO 5 | V20 | ESTE | 2.7 | 1 | 2.7 | 2.7 | 3 | 2.5 | 7.5 | 7.5 | 36 | 2.8
PLANTA PISO 12º | ESTAR-COMEDOR | V11 | OESTE | 1.4 | 2.05 | 2.87 | 2.87 | 1.4 | 2.5 | 3.5 | 3.5 | 82 | 1.8
|  | V16 | SUR | 2 | 2.05 | 4.1 | 7.79 | 5.8 | 2.5 | 14.5 | 14.5 | 53.72414 | 2.8
|  | V17 | SUR | 1.8 | 2.05 | 3.69
| DORMITORIO 1 | V18 | SUR | 1.9 | 2.05 | 3.895 | 3.895 | 2.95 | 2.5 | 7.375 | 7.375 | 52.81356 | 2.8
| DORMITORIO 2 | V19 | NORTE | 1.4 | 1.55 | 2.17 | 2.17 | 2.95 | 2.5 | 7.375 | 7.375 | 29.42373 | 2.8
NOTA: | K máximo admitido (W/m2K)
| Superficies transparentes inferiores al 60% de la pared |  |  |  | 2.8
| Superficies transparentes superiores al 60% de la pared |  |  |  | 1.8